## Analisi
| Tav 1.10C | RIPRISTINO E PREVENZIONE PER PROBLEMI DI SFONDELLAMENTO MEDIANTE APPLICAZIONE A SECCO DI RETE IN FIBRA DI VETRO E ANCORAGGIO CON CONNETTORI IN ACCIAIO
20
Tipologia di connettore | [6 empty] | 30
Steel Connect C6-75 | [6 empty] | 40
50
80
Fornitura e posa in opera di connessione per l'applicazione di sistema di presidio antisfondellamento a secco per solaio in laterocemento realizzato mediante vite in acciaio autofilettante per calcestruzzo con superficie del filetto indurita e rivestimento anticorrosione, certificata CE, avente ø esterno 6,1 mm e lunghezza 75 mm - tipo Steel Connect C6-75 di Kerakoll. Caratteristiche tecniche del connettore: profondità di installazione > 30 mm in preforo di diametro 5 mm e profondità > 35 mm. Resistenza caratteristica al pull-out 2,24 kN. Il prezzo è per singolo connettore effettivamente posto in opera. È altresì compresa la fornitura e posa in opera di tutti i materiali sopra descritti, l'esecuzione dei fori e quanto altro occorre per dare il lavoro finito. Sono esclusi: eventuale rimozione delle porzioni di solaio ammalorate; le prove di accettazione del materiale; le indagini pre e post intervento; tutti i sussidi necessari per l'esecuzione dei lavori ricadenti all'interno dei costi della sicurezza indiretti. | [6 empty] | 90
100
110
DESCRIZIONE |  |  | U.M. | QUANTITA' | PREZZO UNITARIO* | PREZZO COMPLETO
RISORSE UMANE (RU)
Realizzazione del preforo
OPERAIO QUALIFICATO (M01003) |  |  | h | 0.02 | 30.07 | 0.6014
OPERAIO SPECIALIZZATO (M01002) |  |  | h | 0.02 | 32.45 | 0.649
Installazione del connettore | [6 empty] | #REF!
OPERAIO QUALIFICATO (M01003) |  |  | h | 0.02 | 30.07 | 0.6014 | #REF!
OPERAIO SPECIALIZZATO (M01002) |  |  | h | 0.02 | 32.45 | 0.649 | #REF!
[5 empty] | sommano RU | 2.5008
PRODOTTI DA COSTRUZIONE (PR)
Steel Connect C6-75 |  |  | cad | 1 | 0.26 | 0.26
Steel Connect R |  |  | cad | 1 | 0.6 | 0.6
[5 empty] | sommano PR | 0.86
ATTREZZATURE (AT)
NOLO DI STRUMENTAZIONE DA CANTIERE |  |  | h | 0.05 | 8 | 0.4 | #REF!
[5 empty] | sommano AT | 0.4
[5 empty] | Costo Tecnico (CT) | 3.7608
[5 empty] | Costo indiretto (SG) 17,00% | 0.639336
[5 empty] | Costo figurativo (U) 10,00% | 0.4400136
* Prezzi materiali Kerakoll = Listino 05-2026. Prezzi manodopera = Prezziario DEI (I Semestre 2026) - Media Nazionale.
| RU+PR+AT+SG+U |  | PREZZO COMPLESSIVO CAD |  |  | 4.8401496
Voce di capitolato
Fornitura e posa in opera di connessione per l'applicazione di sistema di presidio antisfondellamento a secco per solaio in laterocemento realizzato mediante vite in acciaio autofilettante per calcestruzzo con superficie del filetto indurita e rivestimento anticorrosione, certificata CE, avente ø esterno 6,1 mm e lunghezza 75 mm - tipo Steel Connect C6-75 di Kerakoll. Caratteristiche tecniche del connettore: profondità di installazione > 30 mm in preforo di diametro 5 mm e profondità > 35 mm. Resistenza caratteristica al pull-out 2,24 kN. L'intervento si svolge nelle seguenti fasi: realizzazione del foro pilota di diametro 5 mm per l'installazione del connettore; ancoraggio a secco mediante vite installata nel preforo con apposita rondella. La quantificazione è espressa per singola connessione posta in opera.

## Costruzione_voce_prezzo (hidden)
Colonna1 | Colonna2 | Colonna3 | Colonna4 | Colonna5 | Colonna6 | Colonna7 | Colonna8 | Colonna9 | Voce concatenata
Fornitura e posa in opera di connessione per l'applicazione di sistema di presidio antisfondellamento a secco per solaio | in laterocemento | realizzato mediante | vite in acciaio autofilettante per calcestruzzo con superficie del filetto indurita e rivestimento anticorrosione, certificata CE, avente ø esterno 6,1 mm e lunghezza 75 mm | - tipo | Steel Connect C6-75 | di Kerakoll. | Caratteristiche tecniche del connettore: profondità di installazione > 30 mm in preforo di diametro 5 mm e profondità > 35 mm. Resistenza caratteristica al pull-out 2,24 kN. | Il prezzo è per singolo connettore effettivamente posto in opera. È altresì compresa la fornitura e posa in opera di tutti i materiali sopra descritti, l'esecuzione dei fori e quanto altro occorre per dare il lavoro finito. Sono esclusi: eventuale rimozione delle porzioni di solaio ammalorate; le prove di accettazione del materiale; le indagini pre e post intervento; tutti i sussidi necessari per l'esecuzione dei lavori ricadenti all'interno dei costi della sicurezza indiretti. | Fornitura e posa in opera di connessione per l'applicazione di sistema di presidio antisfondellamento a secco per solaio in laterocemento realizzato mediante vite in acciaio autofilettante per calcestruzzo con superficie del filetto indurita e rivestimento anticorrosione, certificata CE, avente ø esterno 6,1 mm e lunghezza 75 mm - tipo Steel Connect C6-75 di Kerakoll. Caratteristiche tecniche del connettore: profondità di installazione > 30 mm in preforo di diametro 5 mm e profondità > 35 mm. Resistenza caratteristica al pull-out 2,24 kN. Il prezzo è per singolo connettore effettivamente posto in opera. È altresì compresa la fornitura e posa in opera di tutti i materiali sopra descritti, l'esecuzione dei fori e quanto altro occorre per dare il lavoro finito. Sono esclusi: eventuale rimozione delle porzioni di solaio ammalorate; le prove di accettazione del materiale; le indagini pre e post intervento; tutti i sussidi necessari per l'esecuzione dei lavori ricadenti all'interno dei costi della sicurezza indiretti. | Fornitura e posa in opera di connessione per l'applicazione di sistema di presidio antisfondellamento a secco per solaio in laterocemento realizzato mediante vite in acciaio autofilettante per calcestruzzo con superficie del filetto indurita e rivestimento anticorrosione, certificata CE, avente ø esterno 6,1 mm e lunghezza 75 mm - tipo Steel Connect C6-75 di Kerakoll. Caratteristiche tecniche del connettore: profondità di installazione > 30 mm in preforo di diametro 5 mm e profondità > 35 mm. Resistenza caratteristica al pull-out 2,24 kN. | L'intervento si svolge nelle seguenti fasi: realizzazione del foro pilota di diametro 5 mm per l'installazione del connettore; ancoraggio a secco mediante vite installata nel preforo con apposita rondella. La quantificazione è espressa per singola connessione posta in opera. | L'intervento si svolge nelle seguenti fasi: realizzazione del foro pilota di diametro 2 mm per l'installazione del connettore; ancoraggio a secco mediante vite installata nel preforo con apposita rondella. La quantificazione è espressa per singola connessione posta in opera. | Fornitura e posa in opera di connessione per l'applicazione di sistema di presidio antisfondellamento a secco per solaio in laterocemento realizzato mediante vite in acciaio autofilettante per calcestruzzo con superficie del filetto indurita e rivestimento anticorrosione, certificata CE, avente ø esterno 6,1 mm e lunghezza 75 mm - tipo Steel Connect C6-75 di Kerakoll. Caratteristiche tecniche del connettore: profondità di installazione > 30 mm in preforo di diametro 5 mm e profondità > 35 mm. Resistenza caratteristica al pull-out 2,24 kN. L'intervento si svolge nelle seguenti fasi: realizzazione del foro pilota di diametro 5 mm per l'installazione del connettore; ancoraggio a secco mediante vite installata nel preforo con apposita rondella. La quantificazione è espressa per singola connessione posta in opera.

## Car_sistemi (hidden)
Tipologia sistema | Supporto | Rete | Caratteristiche | Nome
FRCM | Muratura | Geosteel Grid 200 | Caratteristiche tecniche certificate del sistema: resistenza a trazione (valore caratteristico) = 361 MPa, σlim,conv= 945 MPa (laterizio) - 917 MPa (tufo) - 871 MPa (pietra). Modulo elastico del tessuto Ef = 62 GPa. Reazione al fuoco Classe A1. | Geosteel FRM
FRCM | Muratura | Geosteel Grid 400 | Caratteristiche tecniche certificate del sistema: resistenza a trazione (valore caratteristico) = 1160 MPa, σlim,conv= 854 MPa (laterizio) - 1071 MPa (tufo) - 670 MPa (pietra). Modulo elastico del tessuto Ef = 67 GPa. Reazione al fuoco Classe A1. | Geosteel FRM
FRCM | Muratura | Rinforzo ARV 100 | Caratteristiche tecniche certificate del sistema: resistenza a trazione (valore caratteristico) = 865 MPa (trama), 936 MPa (ordito), σlim,conv= 972 MPa (laterizio) - 1034 MPa (tufo) - 1051 MPa (pietra). Modulo elastico del tessuto Ef = 73 GPa. Reazione al fuoco Classe A1. | Geosteel FRM
SRG | Muratura | Geosteel G600 | Caratteristiche tecniche certificate del sistema: resistenza a trazione (valore caratteristico) = 2798 MPa, deformazione a trazione (valore caratteristico) = 1,42%, σlim,conv = 1767 MPa (laterizio) - 1593 MPa (tufo) - 2471 MPa (pietra), εlim,conv = 0,91% (laterizio) - 0,82% (tufo) - 1,27% (pietra), modulo elastico del tessuto Ef = 195 GPa. | Geosteel SRG
SRG | Muratura | Geosteel G1200 | Caratteristiche tecniche certificate del sistema: resistenza a trazione (valore caratteristico) = 2460 MPa, deformazione a trazione (valore caratteristico) = 1,41%, σlim,conv = 807 MPa (laterizio) - 813 MPa (tufo) - 745 MPa (pietra), εlim,conv = 0,41% (laterizio) - 0,42% (tufo) - 0,38% (pietra), modulo elastico del tessuto Ef = 195 GPa. | Geosteel SRG
SRG | CLS | Geosteel G600 | Caratteristiche tecniche certificate del sistema: resistenza a trazione (valore caratteristico) = 2697 MPa, deformazione a trazione (valore caratteristico) = 1,38%, σlim,conv = 1827 MPa, εlim,conv = 0,94%, modulo elastico del tessuto Ef = 195 GPa. | Geosteel SRG
SRG | CLS | Geosteel G1200 | Caratteristiche tecniche certificate del sistema: resistenza a trazione (valore caratteristico) = 2798 MPa, deformazione a trazione (valore caratteristico) = 1,52%, σlim,conv = 834 MPa, εlim,conv = 0,43%, modulo elastico del tessuto Ef = 195 GPa. | Geosteel SRG
SRP | CLS | G600 | Caratteristiche tecniche certificate del sistema: resistenza a trazione ≥ 3070 MPa, deformazione a trazione ≥ 0,015 mm/mm; modulo di elasticità a trazione E ≥ 210 GPa. | Geosteel SRP
SRP | CLS | G1200 | Caratteristiche tecniche certificate del sistema: resistenza a trazione ≥ 2800 MPa, deformazione a trazione ≥ 0,013 mm/mm; modulo di elasticità a trazione E ≥ 226 GPa. | Geosteel SRP
SRP | CLS | G2000 | Caratteristiche tecniche certificate del sistema: resistenza a trazione ≥ 3040 MPa, deformazione a trazione ≥ 0,015 mm/mm; modulo di elasticità a trazione E ≥ 214 GPa. | Geosteel SRP
SRP | CLS | G3300 | Caratteristiche tecniche certificate del sistema: resistenza a trazione ≥ 2970 MPa, deformazione a trazione ≥ 0,015 mm/mm; modulo di elasticità a trazione E ≥ 216 GPa. | Geosteel SRP
SRG | G600 | Connessione Muratura | Caratteristiche tecniche certificate della connessione: σpull-out = 2555 MPa (laterizio) - 2503 MPa (tufo). | Diatono Geosteel
SRG | G1200 | Connessione Muratura | caratteristiche tecniche certificate della connessione: σpull-out = 2281 MPa (laterizio) - 2383 MPa (tufo). | Diatono Geosteel
FRC |  | Geolite Magma Xenon | Caratteristiche tecniche certificate del sistema: resistenza a compressione a 28 gg (valore caratteristico) > 106,5 MPa (EN 12190-3); resistenza a trazione per flessione a 28 gg 7,4 MPa (valore medio CNR DT 204); modulo elastico a compressione a 28 gg > 43,41 GPa (NTC 2018); classe di tenacità fR,1k=9,54 MPa, fR,2k=8,83 MPa, fR,3k=7,33 MPa e fR,4k=6,10 MPa e fR,1k/fR,3k=0,768 (valori caratteristici, EN 14651). | Geolite FRC
FRC |  | Geolite Magma | Caratteristiche tecniche certificate del sistema: resistenza a compressione a 28 gg > 100 MPa (EN 12190); resistenza a trazione per flessione a 28 gg > 6,6 MPa (EN 14651); modulo elastico a compressione a 28 gg > 35 GPa (EN 12390-13); resistenza a flessione residua media fR,1k=9,37 MPa, fR,2k=8,36 MPa, fR,3k=7,10 MPa, fR,4k=5,82 MPa e fR,1k/fR,3k=0,760 (valori caratteristici, EN 14651). | Geolite FRC
CRM |  |  |  | CRM

## Car_Materiali (hidden)
Tipologia di connettore
Steel Connect C6-75
Steel Connect C6-120
Steel Connect C6-160
Steel Connect C6-240
Steel Connect C6-300
Steel Connect S5-50
Materiale | Descrizione nella prima parte della voce | Caratteristiche materiale | Descrizione nel titolo | Peso | Resa (kg/mq) | kg/mq | kg/m
Glass Net 315 | rete bidirezionale in FRP composta da trefoli in fibra di vetro AR completamente impregnati con resina termoindurente (massa totale 315 g/mq) | Caratteristiche della rete: dimensione della maglia 50x52 mm, area nominale della sezione trasversale 8,33 mm2 (trama) e 5 mm2 (ordito), resistenza a trazione caratteristica 486,11 MPa (trama) e 567,98 MPa (ordito), deformazione ultima caratteristica 2,05% (trama) e 1,88% (ordito), modulo di elasticità a trazione caratteristico 24,67 GPa (trama) e 28,78 GPa (ordito), resistenza a taglio del nodo caratteristica 0,62 (trama) e 0,84 kN (ordito). | rete in fibra di vetro alcali-resistente (315 g/mq) | 315 g/mq | 1.06 | mq/mq
Glass Net 450 | rete bidirezionale in FRP composta da trefoli in fibra di vetro AR completamente impregnati con resina termonidurente (massa totale 450 g/mq) | Caratteristiche della rete: dimensione della maglia 40x40 mm, area nominale della sezione trasversale 4,67 mm2 (trama) e 5 mm2 (ordito), resistenza a trazione caratteristica 880,76 MPa (trama) e 699,52 MPa (ordito), deformazione ultima caratteristica 1,84% (trama) e 1,77% (ordito), modulo di elasticità a trazione caratteristico 37,49 GPa (trama) e 35,91 GPa (ordito), resistenza a taglio del nodo caratteristica 0,76 (trama) e 1,21 kN (ordito). | rete in fibra di vetro alcali-resistente (450 g/mq) | 450 g/mq | 1.06 | mq/mq
Glass Net 615 | rete bidirezionale in FRP composta da trefoli in fibra di vetro AR completamente impregnati con resina termoindurente (massa totale 615 g/mq) | Caratteristiche della rete: dimensione della maglia 38x38 mm, area nominale della sezione trasversale 12,24 mm2 (trama) e 6,86 mm2 (ordito), resistenza a trazione caratteristica 423 MPa (trama) e 788 MPa (ordito), deformazione ultima caratteristica 1,6% (trama) e 1,3% (ordito), modulo di elasticità a trazione caratteristico 19,2 GPa (trama) e 32,6 GPa (ordito), resistenza a taglio del nodo caratteristica 0,17 kN (trama) e 0,19 kN (ordito). | rete in fibra di vetro alcali-resistente (615 g/mq) | 615 g/mq | 1.06 | mq/mq
Steel Connect C6-75 | vite in acciaio autofilettante per calcestruzzo con superficie del filetto indurita e rivestimento anticorrosione, certificata CE, avente ø esterno 6,1 mm e lunghezza 75 mm | Caratteristiche tecniche del connettore: profondità di installazione > 30 mm in preforo di diametro 5 mm e profondità > 35 mm. Resistenza caratteristica al pull-out 2,24 kN. |  |  | 1 | pz/mq
Steel Connect C6-120 | vite in acciaio autofilettante per calcestruzzo con superficie del filetto indurita e rivestimento anticorrosione, certificata CE, avente ø esterno 6,1 mm e lunghezza 120 mm | Caratteristiche tecniche del connettore: profondità di installazione > 30 mm in preforo di diametro 5 mm e profondità > 35 mm. Resistenza caratteristica al pull-out 2,24 kN. |  |  | 1 | pz/mq
Steel Connect C6-160 | vite in acciaio autofilettante per calcestruzzo con superficie del filetto indurita e rivestimento anticorrosione, certificata CE, avente ø esterno 6,1 mm e lunghezza 160 mm | Caratteristiche tecniche del connettore: profondità di installazione > 30 mm in preforo di diametro 5 mm e profondità > 35 mm. Resistenza caratteristica al pull-out 2,24 kN. |  |  | 1 | pz/mq
Steel Connect C6-240 | vite in acciaio autofilettante per calcestruzzo con superficie del filetto indurita e rivestimento anticorrosione, certificata CE, avente ø esterno 6,1 mm e lunghezza 240 mm | Caratteristiche tecniche del connettore: profondità di installazione > 30 mm in preforo di diametro 5 mm e profondità > 35 mm. Resistenza caratteristica al pull-out 2,24 kN. |  |  | 1 | pz/mq
Steel Connect C6-300 | vite in acciaio autofilettante per calcestruzzo con superficie del filetto indurita e rivestimento anticorrosione, certificata CE, avente ø esterno 6,1 mm e lunghezza 300 mm | Caratteristiche tecniche del connettore: profondità di installazione > 30 mm in preforo di diametro 5 mm e profondità > 35 mm. Resistenza caratteristica al pull-out 2,24 kN. |  |  | 1 | pz/mq
Steel Connect S5-50 | vite per acciaio con superficie del filetto indurita e rivestimento anticorrosione, certificata CE, avente ø esterno 4,8 mm e lunghezza 50 mm | Caratteristiche tecniche del connettore: installazione con preforo di diametro 2-4 mm. Resistenza caratteristica a trazione su supporto in acciaio di spessore ≥ 1,5 mm ≥ 1,88 kN. |  |  | 1 | pz/mq
Steel Connect R | rondella in acciaio zincato circolare con diametro di 76 mm e diametro del foro di 6,5 mm, utilizzabile con le viti da calcestruzzo o acciaio per sistemi di presidio antisfondellamento |  |  |  | 1 | pz/mq

## Unità misura e prezzi (hidden)
* Prezzi materiali Kerakoll = Listino 05-2026. Prezzi manodopera = Prezziario DEI (I Semestre 2026) - Media Nazionale.
Prodotto | UM | Prezzo
OPERAIO QUALIFICATO (M01003) | h | 30.07 |  |  | NOTE
OPERAIO SPECIALIZZATO (M01002) | h | 32.45 |  |  | Per i materiali presenti nelle voci al metro lineare, è presente la formula in base al numero della tavola per cambiare l'unità di misura. Per cambiare le unità di misura della tavola vedere il foglio "Ausiliario"
OPERAIO COMUNE (M01004) | h | 26.94
Geolite | kg | 1.34
Geolite Gel | kg | 23.695
Geolite Microsilicato | l | 11.91
Geolite Magma | kg | 1.26
Geocalce F Antisismico | kg | 0.44
Geocalce G Antisismico | kg | 0.44
Geocalce FL Antisismico | kg | 0.52
Geocalce Intonaco | kg | 0.33
Geocalce Multiuso | kg | 0.81
Geosteel G600 | m | 18.74
Geosteel G1200 | m | 28.27
Geosteel G2000 | m | 33.11
Geosteel G3300 | m | 42.57
Geosteel Grid 200 | m | 18.5
Geosteel Grid 400 | m | 31.5
Geo Grid 120 | m | 9.8
Rinforzo ARV 100 | m | 14.51
Connettore Steel Dryfast 10 | cad | 3.23
Iniettore&Connettore Geosteel | cad | 0.97
Tassello Steel Dryfast 8 | cad | 1
Tassello Steel Dryfast 10 | cad | 1
Rasobuild Eco Fino | kg | 0.45
Rinforzo V 50 | m | 1.534
Biocalce Intonachino Fino | kg | 0.72
Biocalce Intonaco Fino | kg | 0.61
Biocalce Pietra | kg | 0.71
Epofill | kg | 44.207
Steel Fiber | kg | 14.85
Ghiaia 3.6 | kg | 0.36
Benesserebio | kg | 1.97
Rasobuild Eco Top Fino | kg | 0.87
Flex Paint | l | 12.63
Universal Wall Primer | l | 6.73
Geocalce Tenace | kg | 0.48
Rinforzo V 40 | m | 1.5
Epofix | ml | 0.091 | Calcolo euro/litro | 585 ml | 0.09100855
Biocalce Silicato Consolidante | kg | 9.57
Biocalce Silicato Fondo | kg | 12.87
Biocalce Silicato Puro Pittura | kg | 9.7
Laterizi nuovi | cad | 0.85
Primer Uni | kg | 9.66
Epobinder | kg | 23.43
Steel Connect Wall | cad | 44.73
Steel Connect C10 | cad | 2.66
Steel Connect C12 | cad | 4.05
A5-200 | cad | 254.68
A5-300 | cad | 389.62
A5-500 | cad | 565.56
A5-700 | cad | 800.99
F5-200 | cad | 173.4
F5-300 | cad | 251.98
F5-500 | cad | 395.26
F5-700 | cad | 533.33
P5 | cad | 14.59
D5 | cad | 7.77
A8-200 | cad | 357.2
A8-300 | cad | 546.58
A8-500 | cad | 856.77
A8-700 | cad | 1060.42
F8-200 | cad | 232.02
F8-300 | cad | 348.45
F8-500 | cad | 556.57
F8-700 | cad | 743.37
P8 | cad | 20.06
D8 | cad | 10.29
PV5-125 | cad | 11.82
PV5-160 | cad | 12.14
Bullone-d8 | cad | 0.29445
Dado-d8 | cad | 0.10705
Rondella-d8 | cad | 0.0718
MMS-plus SS 16x130 | cad | 10.682
Geolite 40 | kg | 1.34
Steel Connect W 45-100 | cad | 4.05
Steel Connect W 90-80 | cad | 4.05
Steel Connect W 45-160 | cad | 4.66
Steel Connect W 90-120 | cad | 4.66
Steel Connect W 2x45-160 | cad | 5.86
Steel Connect W 2x90-120 | cad | 5.86
Glass Net 315 | mq | 13.48
Glass Net 450 | mq | 15.44
Glass Net 615 | mq | 22.79
Glass Net A305 | m | 17.57
Glass Connect L8-100 | cad | 1.92
Glass Connect L8-200 | cad | 3.06
Glass Connect L8-400 | cad | 3.44
Glass Connect L8-600 | cad | 4.44
Glass Connect L10-100 | cad | 2.31
Glass Connect L10-200 | cad | 3.44
Glass Connect L10-400 | cad | 4.44
Glass Connect L10-600 | cad | 5.29
Resinglass | ml | 0.04926496
Biocalce Muratura | kg | 0.48
Metric R4 Tixo | kg | 1.16
Metric R3 Tixo | kg | 0.86
Steel Connect C6-75 | cad | 0.26
Steel Connect C6-120 | cad | 0.52
Steel Connect C6-160 | cad | 0.8
Steel Connect C6-240 | cad | 2.15
Steel Connect C6-300 | cad | 4.96
Steel Connect S5-50 | cad | 0.12
Steel Connect R | cad | 0.6
Steel Dryfast 6 - AISI 316 | m | 13.27
Steel Dryfast 8 - AISI 316 | m | 13.82
Steel Dryfast 10 - AISI 316 | m | 15.19
Steel Dryfast 12 - AISI 316 | m | 30.46
Bussola retinata 16x1000 | cad | 11.89
Bussola retinata 20x1000 | cad | 15.08
Keraklima Eco Granello | kg | 0.96
Steel Dryfast 6 - AISI 304 | m | 11.37
Steel Dryfast 8 - AISI 304 | m | 11.91
Steel Dryfast 10 - AISI 304 | m | 13.5
Steel Dryfast 12 - AISI 304 | m | 28.22
Steel Fiber Hook | kg | 11.11
Geolite Magma Xenon & Steel Fiber | pz | 213.01
Geolite Magma Xenon & Steel Fiber Hook | pz | 155.36
Geolite Neos & Steel Fiber Hook | pz | 155.36