## Analisi
| Tav 1.27A | RINFORZO PER AZIONI NEL PIANO E FUORI PIANO DI MASCHI MURARI MEDIANTE PLACCAGGIO DIFFUSO CON RETE IN FIBRA NATURALE DI BASALTO E ACCIAIO INOX (200 G/MQ) E GEOMALTA A BASE DI PURA CALCE IDRAULICA NATURALE
0
0
[5 empty] | Realizzare ogni diatono Geosteel prevedendo una larghezza della fascia di 10-15 cm e un raggio dello sfiocco di almeno 10 cm. Si consiglia l'utilizzo di 4 connettori al metro quadro. |  |  | 1
Tipologia di rete | Iniezioni | Tipologia di intervento | Geosteel per connettori |  |  |  |  | 1
Geosteel Grid 200 | NO | su singolo lato | G600 |  |  |  |  | 1
1
n° connettori a mq | Lunghezza della connessione [cm] | Larghezza della fascia [cm] | Raggio sfiocco [cm] |  |  |  |  | 1
4 | 30 | 15 | 10 |  |  |  |  | 1
1
Fornitura e posa in opera di sistema FRCM (Fabric Reinforced Cementitious Matrix) per il rinforzo a pressoflessione e taglio di maschi murari applicato su singolo lato provvisto di Marcatura CE tramite ETA, realizzato con rete biassiale bilanciata in fibra di basalto e acciaio inox AISI 304 con trattamento protettivo alcali-resistente con resina all'acqua priva di solventi (massa totale 200 g/mq) impregnato con malta inorganica igroscopica e traspirabile a base di pura calce idraulica naturale NHL 3.5 - tipo Geosteel FRM realizzato con Geosteel Grid 200 abbinato a Geocalce F Antisismico di Kerakoll. Caratteristiche tecniche certificate del sistema: resistenza a trazione (valore caratteristico) = 361 MPa, σlim,conv= 945 MPa (laterizio) - 917 MPa (tufo) - 871 MPa (pietra). Modulo elastico del tessuto Ef = 62 GPa. Reazione al fuoco Classe A1. Caratteristiche della rete certificate: resistenza a trazione del filo > 750 MPa, dimensione della maglia 17x17 mm, spessore equivalente tf (0°-90°) = 0,032 mm, carico a trazione per unità di larghezza Ff ≈ 40 kN/m. Caratteristiche della malta certificate: classe della malta G/M15 (EN 998/2), classe di resistenza R1 PCC (EN 1504-3), permeabilità al vapore acqueo da 15 a 35 (EN 1745), resistenza a compressione a 28 gg ≥ 15 N/mm2 (EN 1015-11), modulo elastico 9 GPa (EN 13412), adesione al supporto a 28 gg > 1,0 N/mm2 – FB: B (EN 1015-12). Le connessioni trasversali sono realizzate nel numero di 4 elementi al mq, tramite diatoni in fibra di acciaio galvanizzato ad altissima resistenza di lunghezza pari a 30 cm, iniettati con malta traspirante fluida inorganica a base di pura calce idraulica naturale NHL 3.5 - tipo Diatono Geosteel realizzato con Geosteel G600 in abbinamento a Geocalce FL Antisismico di Kerakoll. Caratteristiche tecniche certificate della connessione: σpull-out = 2555 MPa (laterizio) - 2503 MPa (tufo). Il prezzo è per unità di superficie di rinforzo effettivamente posto in opera, comprese le eventuali sovrapposizioni. È altresì compresa la fornitura e posa in opera di tutti i materiali sopra descritti , l'esecuzione dei fori e quanto altro occorre per dare il lavoro finito. L’incidenza della malta da iniezione è calcolata per il solo riempimento del foro del diatono. Sono esclusi: eventuale spicconatura e rimozione dell'intonaco esistente; l'eventuale trattamento di ripristino di superfici degradate, ammalorate, decoese o non planari; lo strato di finitura; le prove di accettazione del materiale; le indagini pre e post intervento; tutti i sussidi necessari per l'esecuzione dei lavori ricadenti all'interno dei costi della sicurezza indiretti. | [7 empty] | 1
0
0
0
0
0
DESCRIZIONE |  |  | U.M. | QUANTITA' | PREZZO UNITARIO* | PREZZO COMPLETO |  | 1
RISORSE UMANE (RU) | [7 empty] | 1
Preparazione della superficie | [6 empty] | OPERAIO QUALIFICATO (M01003) | 1 | Stesura rete
OPERAIO QUALIFICATO (M01003) |  |  | h | 0.05 | 30.07 | 1.5035 | OPERAIO SPECIALIZZATO (M01002) | 1 | OPERAIO QUALIFICATO (M01003) | h | 0.15 | 30.07 | 4.5105
OPERAIO SPECIALIZZATO (M01002) |  |  | h | 0.05 | 32.45 | 1.6225 | PRODOTTI DA COSTRUZIONE (PR) | 1 | OPERAIO SPECIALIZZATO (M01002) | h | 0.15 | 32.45 | 4.8675
Realizzazione di foro di opportuno diametro e successiva pulitura | [6 empty] | ATTREZZATURE (AT) | 1 | Stesura geomalta, secondo strato
OPERAIO QUALIFICATO (M01003) |  |  | h | 0.2 | 30.07 | 6.014 |  | 1 | OPERAIO QUALIFICATO (M01003) | h | 0.1 | 30.07 | 3.007
OPERAIO SPECIALIZZATO (M01002) |  |  | h | 0.2 | 32.45 | 6.49 |  | 1 | OPERAIO SPECIALIZZATO (M01002) | h | 0.1 | 32.45 | 3.245
Preparazione e stesura geomalta, primo strato | [7 empty] | 1
OPERAIO QUALIFICATO (M01003) |  |  | h | 0.12 | 30.07 | 3.6084 |  | 1
OPERAIO SPECIALIZZATO (M01002) |  |  | h | 0.12 | 32.45 | 3.894 |  | 1
Stesura rete | [7 empty] | 1
OPERAIO QUALIFICATO (M01003) |  |  | h | 0.15 | 30.07 | 4.5105 |  | 1
OPERAIO SPECIALIZZATO (M01002) |  |  | h | 0.15 | 32.45 | 4.8675 |  | 1
Realizzazione e installazione sistema di connessione all'interno del foro | [7 empty] | 1
OPERAIO QUALIFICATO (M01003) |  |  | h | 0.4 | 30.07 | 12.028 |  | 1
OPERAIO SPECIALIZZATO (M01002) |  |  | h | 0.4 | 32.45 | 12.98 |  | 1
Iniezione geomalta fluida e stuccatura finale | [7 empty] | 1
OPERAIO QUALIFICATO (M01003) |  |  | h | 0.32 | 30.07 | 9.6224 |  | 1
OPERAIO SPECIALIZZATO (M01002) |  |  | h | 0.32 | 32.45 | 10.384 |  | 1
Stesura geomalta, secondo strato | [7 empty] | 1
OPERAIO QUALIFICATO (M01003) |  |  | h | 0.1 | 30.07 | 3.007 |  | 1
OPERAIO SPECIALIZZATO (M01002) |  |  | h | 0.1 | 32.45 | 3.245 |  | 1
0
0
0
0
0
0
0
0
0
[5 empty] | sommano RU | 83.7768 |  | 0 |  |  |  |  | 15.63
PRODOTTI DA COSTRUZIONE (PR) | [7 empty] | 1
Geocalce F Antisismico |  | 1°strato (5 mm) | kg | 7 | 0.44 | 3.08 |  | 1
Geocalce F Antisismico |  | 2°strato (3 mm) | kg | 4.2 | 0.44 | 1.848 |  | 1
Geosteel Grid 200 |  | (peso 200 g/mq - altezza rete 1 m) | m | 1.2 | 18.5 | 22.2 |  | 1
Geocalce FL Antisismico |  | (stima) | kg | 0.5654867 | 0.52 | 0.2940531 |  | 1
Geosteel G600 |  | (diatoni) | m | 0.8 | 18.74 | 14.992 |  | 1
Iniettore&Connettore Geosteel |  |  | cad | 4 | 0.97 | 3.88 |  | 1
0
0
0
0
[5 empty] | sommano PR | 46.29405 |  | 0
ATTREZZATURE (AT) | [7 empty] | 1
NOLO DI STRUMENTAZIONE DA CANTIERE |  |  | h | 0.5 | 8 | 4 |  | 1
TRASPORTO MATERIALI DI CONSUMO |  |  | kg | 12.54149 | 0.02 | 0.2508297 |  | 1
[5 empty] | sommano AT | 4.25083 |  | 0
[5 empty] | Costo Tecnico (CT) | 134.3217 |  | 0
[5 empty] | Costo indiretto (SG) 17,00% | 22.83469 |  | 0
[5 empty] | Costo figurativo (U) 10,00% | 15.71564 |  | 0
* Prezzi materiali Kerakoll = Listino 05-2026. Prezzi manodopera = Prezziario DEI (I Semestre 2026) - Media Nazionale. | [7 empty] | 1
| RU+PR+AT+SG+U |  | PREZZO COMPLESSIVO AL METRO QUADRO |  |  | 172.872 |  | 0
Per ogni strato successivo al primo | RU+PR+AT+SG+U |  | PREZZO COMPLESSIVO AL METRO QUADRO |  |  | 56.5364 |  | 1
Voce di capitolato
Fornitura e posa in opera di sistema FRCM (Fabric Reinforced Cementitious Matrix) per il rinforzo a pressoflessione e taglio di maschi murari applicato su singolo lato provvisto di Marcatura CE tramite ETA, realizzato con rete biassiale bilanciata in fibra di basalto e acciaio inox AISI 304 con trattamento protettivo alcali-resistente con resina all'acqua priva di solventi (massa totale 200 g/mq) impregnato con malta inorganica igroscopica e traspirabile a base di pura calce idraulica naturale NHL 3.5 - tipo Geosteel FRM realizzato con Geosteel Grid 200 abbinato a Geocalce F Antisismico di Kerakoll. Caratteristiche tecniche certificate del sistema: resistenza a trazione (valore caratteristico) = 361 MPa, σlim,conv= 945 MPa (laterizio) - 917 MPa (tufo) - 871 MPa (pietra). Modulo elastico del tessuto Ef = 62 GPa. Reazione al fuoco Classe A1. Caratteristiche della rete certificate: resistenza a trazione del filo > 750 MPa, dimensione della maglia 17x17 mm, spessore equivalente tf (0°-90°) = 0,032 mm, carico a trazione per unità di larghezza Ff ≈ 40 kN/m. Caratteristiche della malta certificate: classe della malta G/M15 (EN 998/2), classe di resistenza R1 PCC (EN 1504-3), permeabilità al vapore acqueo da 15 a 35 (EN 1745), resistenza a compressione a 28 gg ≥ 15 N/mm2 (EN 1015-11), modulo elastico 9 GPa (EN 13412), adesione al supporto a 28 gg > 1,0 N/mm2 – FB: B (EN 1015-12). Le connessioni trasversali sono realizzate nel numero di 4 elementi al mq, tramite diatoni in fibra di acciaio galvanizzato ad altissima resistenza di lunghezza pari a 30 cm, iniettati con malta traspirante fluida inorganica a base di pura calce idraulica naturale NHL 3.5 - tipo Diatono Geosteel realizzato con Geosteel G600 in abbinamento a Geocalce FL Antisismico di Kerakoll. Caratteristiche tecniche certificate della connessione: σpull-out = 2555 MPa (laterizio) - 2503 MPa (tufo). L'intervento si svolge nelle seguenti fasi: eventuale preparazione delle superfici da rinforzare, mediante demolizione e rimozione dell’intonaco esistente, ripristino di eventuali lesioni mediante cucitura e/o consolidamento con iniezione di malta fluida (da contabilizzare a parte) e depolverizzazione finale mediante idrolavaggio a bassa pressione; realizzazione del foro d’ingresso, avente dimensione (diametro e profondità) idonea alla natura del connettore, e successiva rimozione della malta nell’area adiacente al foro realizzato; confezionamento del connettore metallico mediante taglio, "sfioccatura", e arrotolamento finale del tessuto in fibra d’acciaio galvanizzato, con bloccaggio dello stesso mediante fascetta plastica; stesura di un primo strato di malta, di spessore di circa 3 - 5 mm; con malta ancora fresca, procedere alla posa della rete, avendo cura di garantire una completa impregnazione del tessuto ed evitare la formazione di eventuali vuoti o bolle d’aria che possano compromettere l’adesione del tessuto alla matrice o al supporto; inserimento del connettore all’interno del foro (numero, profondità di ancoraggio, interassi a cura di tecnico abilitato); inserire l’iniettore in polipropilene e fibra di vetro nel diatono in fibra di acciaio in modo da piegare di 90° la parte terminale del fiocco; iniezione a bassa pressione di malta fluida per la collaborazione del connettore; fissaggio dei trefoli "sfioccati", con celatura dell’intero connettore; esecuzione del secondo strato di malta, per uno spessore complessivo del rinforzo di 5 – 8 mm, al fine di inglobare totalmente il tessuto di rinforzo e chiudere gli eventuali vuoti sottostanti; eventuale ripetizione delle fasi precedenti per tutti gli strati successivi di rinforzo previsti da progetto. La quantificazione è espressa per unità di superficie di rinforzo effettivamente posto in opera comprese le eventuali sovrapposizioni.
Pulisci dati

## Titolo (hidden)
NTAV | TIT
Tav 1.1 | RIPARAZIONE/RICUCITURA DI FESSURE IN SEZIONI DANNEGGIATE MEDIANTE STUCCATURA E INIEZIONE CON SISTEMI ORGANICI
Tav 1.2 | RIPROFILATURA MEDIANTE RIPRISTINO MONOLITICO DI SEZIONI IN C.A. E TRATTAMENTO DELLE ARMATURE CON GEOMALTA MINERALE STRUTTURALE TIXOTROPICA
Tav 1.3A | RINFORZO DI PIALSTRI MEDIANTE RICOSTRUZIONE VOLUMETRICA MONOLITICA CON AUMENTO DI SEZIONE E ARMATURA INTEGRATIVA, CON GETTO COLLABORANTE DI GEOMALTA MINERALE STRUTTURALE COLABILE
Tav 1.3B | RINFORZO DI PILASTRI MEDIANTE RICOSTRUZIONE VOLUMETRICA MONOLITICA ED AUMENTO DI SEZIONE, CON GETTO COLLABORANTE DI GEOMALTA MINERALE COLABILE FIBRORINFORZATA AD ALTISSIMA PRESTAZIONE
Tav 1.4A | #N/A | RINFORZO A FLESSIONE DI PILASTRI MEDIANTE PLACCAGGIO CON | #N/A | E GEOMALTA MINERALE STRUTTURALE TIXOTROPICA
Tav 1.4B | #N/A | RINFORZO A FLESSIONE DI PILASTRI MEDIANTE PLACCAGGIO CON | #N/A | E ADESIVO EPOSSIDICO
Tav 1.5A | #N/A | RINFORZO A TAGLIO E CONFINAMENTO DI PILASTRI MEDIANTE PLACCAGGIO CON | #N/A | E GEOMALTA MINERALE STRUTTURALE TIXOTROPICA
Tav 1.5B | #N/A | RINFORZO A TAGLIO E CONFINAMENTO DI PILASTRI MEDIANTE PLACCAGGIO CON | #N/A | E ADESIVO EPOSSIDICO
Tav 1.6A | #N/A | RINFORZO DI SETTI IN C.A. MEDIANTE PLACCAGGIO CON | #N/A | E GEOMALTA MINERALE STRUTTURALE TIXOTROPICA
Tav 1.6B | #N/A | RINFORZO DI SETTI IN C.A. MEDIANTE PLACCAGGIO CON | #N/A | E ADESIVO EPOSSIDICO
Tav 1.7A | #N/A | RINFORZO DI NODI TRAVE-PILASTRO DI FACCIATA MEDIANTE PLACCAGGIO CON | #N/A | E GEOMALTA MINERALE STRUTTURALE TIXOTROPICA
Tav 1.7B | #N/A | RINFORZO DI NODI TRAVE-PILASTRO DI FACCIATA MEDIANTE PLACCAGGIO CON | #N/A | E ADESIVO EPOSSIDICO
Tav 1.8A | #N/A | RINFORZO DI NODI TRAVE-PILASTRO D'ANGOLO MEDIANTE PLACCAGGIO CON | #N/A | E GEOMALTA MINERALE STRUTTURALE TIXOTROPICA
Tav 1.8B | #N/A | RINFORZO DI NODI TRAVE-PILASTRO D'ANGOLO MEDIANTE PLACCAGGIO CON | #N/A | E ADESIVO EPOSSIDICO
Tav 1.9 | #N/A | CONSOLIDAMENTO E RINFORZO A FLESSIONE DI SOLAI IN LATEROCEMENTO MEDIANTE PLACCAGGIO INTRADOSSALE CON | #N/A | E ADESIVO EPOSSIDICO
Tav 1.10A | PREVENZIONE ANTISFONDELLAMENTO MEDIANTE APPLICAZIONE SU INTONACO ESISTENTE DI RETE IN FIBRA NATURALE DI BASALTO E ACCIAIO INOX (200 G/MQ) CON INTONACO RASANTE A BASE DI PURA CALCE IDRAULICA NATURALE E ANCORAGGI MEDIANTE BARRE ELICOIDALI IN ACCIAIO INOX | PREVENZIONE ANTISFONDELLAMENTO MEDIANTE APPLICAZIONE SU INTONACO ESISTENTE DI | RETE IN FIBRA NATURALE DI BASALTO E ACCIAIO INOX (200 G/MQ) | CON INTONACO RASANTE A BASE DI PURA CALCE IDRAULICA NATURALE E ANCORAGGI MEDIANTE BARRE ELICOIDALI IN ACCIAIO INOX
Tav 1.10B | RIPRISTINO E PREVENZIONE PER PROBLEMI DI SFONDELLAMENTO MEDIANTE INTONACO RASANTE A BASE DI PURA CALCE IDRAULICA NATURALE E RETE IN FIBRA NATURALE DI BASALTO E ACCIAIO INOX (200 G/MQ) | RIPRISTINO E PREVENZIONE PER PROBLEMI DI SFONDELLAMENTO MEDIANTE INTONACO RASANTE A BASE DI PURA CALCE IDRAULICA NATURALE E | RETE IN FIBRA NATURALE DI BASALTO E ACCIAIO INOX (200 G/MQ)
Tav 1.10C | #N/A | RIPRISTINO E PREVENZIONE PER PROBLEMI DI SFONDELLAMENTO MEDIANTE APPLICAZIONE A SECCO DI | #N/A | E ANCORAGGIO CON CONNETTORI IN ACCIAIO
Tav 1.11A | RINFORZO MEDIANTE IRRIGIDIMENTO ESTRADOSSALE DI SOLAIO IN LATEROCEMENTO O SOLETTA IN C.A. CON ARMATURA INTEGRATIVA E GETTO COLLABORANTE DI GEOMALTA MINERALE STRUTTURALE COLABILE
Tav 1.11B | RINFORZO A FLESSIONE E IRRIGIDIMENTO ESTRADOSSALE DI SOLAIO IN LATEROCEMENTO O SOLETTA IN C.A. MEDIANTE GETTO COLLABORANTE DI GEOMALTA MINERALE FIBRORINFORZATA AD ALTISSIMA PRESTAZIONE
Tav 1.11C | RINFORZO A FLESSIONE E IRRIGIDIMENTO ESTRADOSSALE DI SOLAIO IN LEGNO MEDIANTE GETTO COLLABORANTE DI GEOMALTA MINERALE FIBRORINFORZATA AD ALTISSIMA PRESTAZIONE
Tav 1.11D | REALIZZAZIONE DI DIAFRAMMA DI PIANO MEDIANTE GETTO COLLABORANTE DI GEOMALTA MINERALE COLABILE FIBRORINFORZATA AD ALTISSIMA PRESTAZIONE
Tav 1.12A | RINFORZO DI TRAVI MEDIANTE RICOSTRUZIONE VOLUMETRICA MONOLITICA CON AUMENTO DI SEZIONE E ARMATURA INTEGRATIVA, CON GETTO COLLABORANTE DI GEOMALTA MINERALE STRUTTURALE COLABILE
Tav 1.12B | RINFORZO DI TRAVI MEDIANTE RICOSTRUZIONE VOLUMETRICA MONOLITICA ED AUMENTO DI SEZIONE, CON GETTO COLLABORANTE DI GEOMALTA MINERALE COLABILE FIBRORINFORZATA AD ALTISSIMA PRESTAZIONE
Tav 1.13A | #N/A | RINFORZO A FLESSIONE DI TRAVI MEDIANTE PLACCAGGIO CON | #N/A | E GEOMALTA MINERALE STRUTTURALE TIXOTROPICA
Tav 1.13B | #N/A | RINFORZO A FLESSIONE DI TRAVI MEDIANTE PLACCAGGIO CON | #N/A | E ADESIVO EPOSSIDICO
Tav 1.14A | #N/A | RINFORZO A TAGLIO DI TRAVI MEDIANTE PLACCAGGIO CON | #N/A | E GEOMALTA MINERALE STRUTTURALE TIXOTROPICA
Tav 1.14B | #N/A | RINFORZO A TAGLIO DI TRAVI MEDIANTE PLACCAGGIO CON | #N/A | E ADESIVO EPOSSIDICO
Tav 1.15 | COLLEGAMENTO RIGIDO TRA SOLETTA INDUSTRIALE IN C.A. E PILASTRO PREFABBRICATO MEDIANTE ADESIVO EPOSSIDICO
Tav 1.16 | RASATURA ARMATA PER IL RIPRISTINO DELLA CONTINUITÀ ESTETICO/FUNZIONALE DI INTONACI INTERNI DANNEGGIATI E/O MICROLESIONATI MEDIANTE RASANTE MINERALE E RETE IN FIBRA DI VETRO
Tav 1.17 | RIPRISTINO LOCALE DI LESIONI PER GARANTIRE LA CONTINUITÀ STRUTTURALE IN PARETI DI TAMPONATURA DANNEGGIATE E/O LESIONATE MEDIANTE RISARCITURA E INTONACATURA STRUTTURALE ARMATA
Tav 1.18A | PREVENZIONE ANTIRIBALTAMENTO DELLE TAMPONATURE MEDIANTE APPLICAZIONE SU INTONACO ESISTENTE DI RETE IN FIBRA NATURALE DI BASALTO E ACCIAIO INOX (200 G/MQ) CON INTONACO-RASANTE A BASE DI PURA CALCE IDRAULICA NATURALE | PREVENZIONE ANTIRIBALTAMENTO DELLE TAMPONATURE MEDIANTE APPLICAZIONE SU INTONACO ESISTENTE DI | RETE IN FIBRA NATURALE DI BASALTO E ACCIAIO INOX (200 G/MQ) | CON INTONACO-RASANTE A BASE DI PURA CALCE IDRAULICA NATURALE
Tav 1.18B | RIPRISTINO ANTIRIBALTAMENTO DELLE TAMPONATURE SECONDO LINEE GUIDA ReLUIS, MEDIANTE COLLEGAMENTO ALLE STESSE A TRAVI E PILASTRI IN C.A. CON INTONACO STRUTTURALE A BASE DI PURA CALCE, RETE IN FIBRA NATURALE DI BASALTO E ACCIAIO INOX (200 G/MQ) | RIPRISTINO ANTIRIBALTAMENTO DELLE TAMPONATURE SECONDO LINEE GUIDA ReLUIS, MEDIANTE COLLEGAMENTO ALLE STESSE A TRAVI E PILASTRI IN C.A. CON INTONACO STRUTTURALE A BASE DI PURA CALCE, | RETE IN FIBRA NATURALE DI BASALTO E ACCIAIO INOX (200 G/MQ)
Tav 1.18C | PREVENZIONE ANTIRIBALTAMENTO DELLE TAMPONATURE IN ASSENZA DI INTONACO MEDIANTE APPLICAZIONE DI INTONACO TECNICO COMPOSITO A BASE DI PURA CALCE IDRAULICA NATURALE CON TEXTURE A TECNOLOGIA TPI 3D | PREVENZIONE ANTIRIBALTAMENTO DELLE TAMPONATURE IN ASSENZA DI INTONACO MEDIANTE APPLICAZIONE DI INTONACO TECNICO COMPOSITO A BASE DI PURA CALCE IDRAULICA NATURALE CON TEXTURE A TECNOLOGIA TPI 3D
Tav 1.19 | COLLEGAMENTO ANTIRIBALTAMENTO DI PARETI DI TAMPONATURA A DOPPIO PARAMENTO, MEDIANTE CUCITURA A SECCO CON BARRE ELICOIDALI IN ACCIAIO INOX
Tav 1.20 | CUCITURA DI INTONACI IN GROSSO SPESSORE O RIVESTIMENTI DI FACCIATA MEDIANTE INSTALLAZIONE A SECCO DI BARRE ELICOIDALI IN ACCIAIO INOX
Tav 1.21A | RIPARAZIONE DI LESIONI DI MURATURE MEDIANTE OPERA DI SCUCI E CUCI CON MALTA A BASE DI PURA CALCE IDRAULICA NATURALE
Tav 1.21B | RIPARAZIONE DI LESIONI DI MURATURE MEDIANTE OPERA DI SCUCI E CUCI CON MALTA A BASE DI PURA CALCE IDRAULICA NATURALE E INSERIMENTO DIFFUSO DI CONNESSIONI TRASVERSALI
Tav 1.22 | RISTILATURA DEI GIUNTI IN MURATURA CON MALTA A BASE DI PURA CALCE IDRAULICA NATURALE
Tav 1.23A | RISTILATURA ARMATA DEI GIUNTI IN MURATURA FACCIAVISTA MEDIANTE MALTA A BASE DI PURA CALCE IDRAULICA NATURALE E BARRE ELICOIDALI IN ACCIAIO INOX
Tav 1.23B | RISTILATURA ARMATA DEI GIUNTI IN MURATURA FACCIAVISTA MEDIANTE MALTA A BASE DI PURA CALCE IDRAULICA NATURALE CON CONNETTORI E BARRE ELICOIDALI IN ACCIAIO INOX
Tav 1.24 | CONSOLIDAMENTO E RINFORZO DI MASCHI MURARI MEDIANTE INIEZIONI DI MALTA IPERFLUIDA A BASE DI PURA CALCE IDRAULICA NATURALE
Tav 1.25A | CONSOLIDAMENTO E RINFORZO DI MASCHI MURARI MEDIANTE INSERIMENTO DIFFUSO DI DIATONI IN FIBRA DI ACCIAIO GALVANIZZATO INIETTATI CON GEOMALTA IPERFLUIDA A BASE DI PURA CALCE IDRAULICA NATURALE
Tav 1.25B | CONSOLIDAMENTO E RINFORZO DI MASCHI MURARI MEDIANTE RETICOLATO DIFFUSO DI DIATONI IN FIBRA DI ACCIAIO GALVANIZZATO INIETTATI CON GEOMALTA IPERFLUIDA A BASE DI PURA CALCE IDRAULICA NATURALE
Tav 1.25C | CONNESSIONI TRASVERSALI E AMMORSAMENTI DI MASCHI MURARI MEDIANTE CUCITURA A SECCO CON BARRE ELICOIDALI IN ACCIAIO INOX
Tav 1.26 | #N/A | RINFORZO PER AZIONI NEL PIANO E FUORI PIANO DI MASCHI MURARI MEDIANTE PLACCAGGIO CON FASCE IN | #N/A | E GEOMALTA A BASE DI PURA CALCE IDRAULICA NATURALE
Tav 1.27A | RINFORZO PER AZIONI NEL PIANO E FUORI PIANO DI MASCHI MURARI MEDIANTE PLACCAGGIO DIFFUSO CON RETE IN FIBRA NATURALE DI BASALTO E ACCIAIO INOX (200 G/MQ) E GEOMALTA A BASE DI PURA CALCE IDRAULICA NATURALE | RINFORZO PER AZIONI NEL PIANO E FUORI PIANO DI MASCHI MURARI MEDIANTE PLACCAGGIO DIFFUSO CON | RETE IN FIBRA NATURALE DI BASALTO E ACCIAIO INOX (200 G/MQ) | E GEOMALTA A BASE DI PURA CALCE IDRAULICA NATURALE
Tav 1.27B | RINFORZO PER AZIONI NEL PIANO E FUORI PIANO DI MASCHI MURARI MEDIANTE PLACCAGGIO DIFFUSO CON RETE IN FIBRA NATURALE DI BASALTO E ACCIAIO INOX (200 G/MQ) E GEOMALTA A BASE DI PURA CALCE IDRAULICA NATURALE | RINFORZO PER AZIONI NEL PIANO E FUORI PIANO DI MASCHI MURARI MEDIANTE PLACCAGGIO DIFFUSO CON | RETE IN FIBRA NATURALE DI BASALTO E ACCIAIO INOX (200 G/MQ) | E GEOMALTA A BASE DI PURA CALCE IDRAULICA NATURALE
Tav 1.28A | #N/A | RINFORZO DI MASCHI MURARI MEDIANTE TECNICA DEL CRM APPLICATO CON | RETE IN FIBRA NATURALE DI BASALTO E ACCIAIO INOX (200 G/MQ) | E CONNETTORI IN FIBRA DI VETRO E | #N/A
Tav 1.28B | #N/A | RINFORZO DI MASCHI MURARI MEDIANTE TECNICA DEL CRM APPLICATO CON | RETE IN FIBRA NATURALE DI BASALTO E ACCIAIO INOX (200 G/MQ) | E BARRE ELICOIDALI IN ACCIAIO INOX E | #N/A
Tav 1.29 | #N/A | CONSOLIDAMENTO E RINFORZO DI PORZIONI DI FABBRICATO MEDIANTE REALIZZAZIONE DI CORDOLI ARMATI PER INTERPOSIZIONE NEI GIUNTI DI FASCE DI | #N/A | E GEOMALTA A BASE DI PURA CALCE IDRAULICA NATURALE
Tav 1.30A | #N/A | CONSOLIDAMENTO E RINFORZO DI PORZIONI DI FABBRICATO MEDIANTE REALIZZAZIONE DI FASCE DI PIANO MEDIANTE PLACCAGGIO CON FASCE DI | #N/A | E GEOMALTA A BASE DI PURA CALCE IDRAULICA NATURALE
Tav 1.30B | #N/A | REALIZZAZIONE DI INCATENAMENTI DI FACCIATA MEDIANTE INSTALLAZIONE DI FASCE DI | #N/A | E GEOMALTA A BASE DI PURA CALCE IDRAULICA NATURALE
Tav 1.31 | RINFORZO DI PILASTRI IN MURATURA FACCIAVISTA MEDIANTE CONFINAMENTO PUNTUALE CON CONNETTORI IN TESSUTO IN FIBRA DI ACCIAIO GALVANIZZATO INIETTATI CON GEOMALTA IPERFLUIDA A BASE DI PURA CALCE IDRAULICA NATURALE
Tav 1.32 | RINFORZO DI PILASTRI IN MURATURA FACCIAVISTA MEDIANTE CONFINAMENTO PUNTUALE CON BARRE ELICOIDALI IN ACCIAIO INOX INSERITE A SECCO
Tav 1.33 | #N/A | RINFORZO DI PILASTRI IN MURATURA MEDIANTE CONFINAMENTO CON FASCE DI | #N/A | E GEOMALTA A BASE DI PURA CALCE IDRAULICA NATURALE
Tav 1.34 | RINFORZO E CONSOLIDAMENTO DI ARCHI MEDIANTE CUCITURA INTRADOSSALE CON CONNETTORI IN FIBRA DI ACCIAIO GALVANIZZATO INIETTATI CON GEOMALTA IPERFLUIDA A BASE DI PURA CALCE IDRAULICA NATURALE
Tav 1.35 | RINFORZO E CONSOLIDAMENTO DI ARCHI MEDIANTE CUCITURA A SECCO INTRADOSSALE CON BARRE ELICOIDALI IN ACCIAIO INOX
Tav 1.36 | #N/A | RINFORZO E CONSOLIDAMENTO DI ARCHI MEDIANTE PLACCAGGIO ESTRADOSSALE CON FASCE DI TESSUTO IN FIBRA DI ACCIAIO GALVANIZZATO | #N/A | E GEOMALTA A BASE DI PURA CALCE IDRAULICA NATURALE
Tav 1.37 | #N/A | RINFORZO E CONSOLIDAMENTO DI ARCHI MEDIANTE PLACCAGGIO INTRADOSSALE CON FASCE DI TESSUTO IN FIBRA DI ACCIAIO GALVANIZZATO | #N/A | E GEOMALTA A BASE DI PURA CALCE IDRAULICA NATURALE
Tav 1.38 | #N/A | RINFORZO E CONSOLIDAMENTO DI VOLTE A BOTTE MEDIANTE PLACCAGGIO ESTRADOSSALE CON | #N/A | E GEOMALTA A BASE DI PURA CALCE IDRAULICA NATURALE
Tav 1.39 | #N/A | RINFORZO E CONSOLIDAMENTO DI VOLTE A BOTTE MEDIANTE PLACCAGGIO INTRADOSSALE CON | #N/A | E GEOMALTA A BASE DI PURA CALCE IDRAULICA NATURALE
Tav 1.40 | RINFORZO E CONSOLIDAMENTO DI VOLTE A BOTTE MEDIANTE PLACCAGGIO ESTRADOSSALE CON RETE IN FIBRA NATURALE DI BASALTO E ACCIAIO INOX (200 G/MQ) E GEOMALTA A BASE DI PURA CALCE IDRAULICA NATURALE | RINFORZO E CONSOLIDAMENTO DI VOLTE A BOTTE MEDIANTE PLACCAGGIO ESTRADOSSALE CON | RETE IN FIBRA NATURALE DI BASALTO E ACCIAIO INOX (200 G/MQ) | E GEOMALTA A BASE DI PURA CALCE IDRAULICA NATURALE
Tav 1.41 | RINFORZO E CONSOLIDAMENTO DI VOLTE A BOTTE MEDIANTE PLACCAGGIO INTRADOSSALE CON RETE IN FIBRA NATURALE DI BASALTO E ACCIAIO INOX (200 G/MQ) E GEOMALTA A BASE DI PURA CALCE IDRAULICA NATURALE | RINFORZO E CONSOLIDAMENTO DI VOLTE A BOTTE MEDIANTE PLACCAGGIO INTRADOSSALE CON | RETE IN FIBRA NATURALE DI BASALTO E ACCIAIO INOX (200 G/MQ) | E GEOMALTA A BASE DI PURA CALCE IDRAULICA NATURALE
Tav 1.42 | #N/A | RINFORZO E CONSOLIDAMENTO DI VOLTE A CROCIERA MEDIANTE PLACCAGGIO ESTRADOSSALE CON | #N/A | E GEOMALTA A BASE DI PURA CALCE IDRAULICA NATURALE
Tav 1.43 | #N/A | RINFORZO E CONSOLIDAMENTO DI VOLTE A CROCIERA MEDIANTE PLACCAGGIO INTRADOSSALE CON | #N/A | E GEOMALTA A BASE DI PURA CALCE IDRAULICA NATURALE
Tav 1.44 | RINFORZO E CONSOLIDAMENTO DI VOLTE A CROCIERA MEDIANTE PLACCAGGIO ESTRADOSSALE CON RETE IN FIBRA NATURALE DI BASALTO E ACCIAIO INOX (200 G/MQ) E GEOMALTA A BASE DI PURA CALCE IDRAULICA NATURALE | RINFORZO E CONSOLIDAMENTO DI VOLTE A CROCIERA MEDIANTE PLACCAGGIO ESTRADOSSALE CON | RETE IN FIBRA NATURALE DI BASALTO E ACCIAIO INOX (200 G/MQ) | E GEOMALTA A BASE DI PURA CALCE IDRAULICA NATURALE
Tav 1.45 | RINFORZO E CONSOLIDAMENTO DI VOLTE A CROCIERA MEDIANTE PLACCAGGIO INTRADOSSALE CON RETE IN FIBRA NATURALE DI BASALTO E ACCIAIO INOX (200 G/MQ) E GEOMALTA A BASE DI PURA CALCE IDRAULICA NATURALE | RINFORZO E CONSOLIDAMENTO DI VOLTE A CROCIERA MEDIANTE PLACCAGGIO INTRADOSSALE CON | RETE IN FIBRA NATURALE DI BASALTO E ACCIAIO INOX (200 G/MQ) | E GEOMALTA A BASE DI PURA CALCE IDRAULICA NATURALE
Tav 1.46 | #N/A | RINFORZO E CONSOLIDAMENTO DI VOLTE A PADIGLIONE MEDIANTE PLACCAGGIO ESTRADOSSALE CON | #N/A | E GEOMALTA A BASE DI PURA CALCE IDRAULICA NATURALE
Tav 1.47 | #N/A | RINFORZO E CONSOLIDAMENTO DI VOLTE A PADIGLIONE MEDIANTE PLACCAGGIO INTRADOSSALE CON | #N/A | E GEOMALTA A BASE DI PURA CALCE IDRAULICA NATURALE
Tav 1.48 | RINFORZO E CONSOLIDAMENTO DI VOLTE A PADIGLIONE MEDIANTE PLACCAGGIO ESTRADOSSALE CON RETE IN FIBRA NATURALE DI BASALTO E ACCIAIO INOX (200 G/MQ) E GEOMALTA A BASE DI PURA CALCE IDRAULICA NATURALE | RINFORZO E CONSOLIDAMENTO DI VOLTE A PADIGLIONE MEDIANTE PLACCAGGIO ESTRADOSSALE CON | RETE IN FIBRA NATURALE DI BASALTO E ACCIAIO INOX (200 G/MQ) | E GEOMALTA A BASE DI PURA CALCE IDRAULICA NATURALE
Tav 1.49 | RINFORZO E CONSOLIDAMENTO DI VOLTE A PADIGLIONE MEDIANTE PLACCAGGIO INTRADOSSALE CON RETE IN FIBRA NATURALE DI BASALTO E ACCIAIO INOX (200 G/MQ) E GEOMALTA A BASE DI PURA CALCE IDRAULICA NATURALE | RINFORZO E CONSOLIDAMENTO DI VOLTE A PADIGLIONE MEDIANTE PLACCAGGIO INTRADOSSALE CON | RETE IN FIBRA NATURALE DI BASALTO E ACCIAIO INOX (200 G/MQ) | E GEOMALTA A BASE DI PURA CALCE IDRAULICA NATURALE
Tav 1.50 | #N/A | RINFORZO E CONSOLIDAMENTO DI CUPOLE MEDIANTE PLACCAGGIO ESTRADOSSALE CON | #N/A | E GEOMALTA A BASE DI PURA CALCE IDRAULICA NATURALE
Tav 1.51 | #N/A | RINFORZO E CONSOLIDAMENTO DI CUPOLE MEDIANTE PLACCAGGIO INTRADOSSALE CON | #N/A | E GEOMALTA A BASE DI PURA CALCE IDRAULICA NATURALE
Tav 1.52 | RINFORZO E CONSOLIDAMENTO DI CUPOLE MEDIANTE PLACCAGGIO ESTRADOSSALE CON RETE IN FIBRA NATURALE DI BASALTO E ACCIAIO INOX (200 G/MQ) E GEOMALTA A BASE DI PURA CALCE IDRAULICA NATURALE | RINFORZO E CONSOLIDAMENTO DI CUPOLE MEDIANTE PLACCAGGIO ESTRADOSSALE CON | RETE IN FIBRA NATURALE DI BASALTO E ACCIAIO INOX (200 G/MQ) | E GEOMALTA A BASE DI PURA CALCE IDRAULICA NATURALE
Tav 1.53 | RINFORZO E CONSOLIDAMENTO DI CUPOLE MEDIANTE PLACCAGGIO INTRADOSSALE CON RETE IN FIBRA NATURALE DI BASALTO E ACCIAIO INOX (200 G/MQ) E GEOMALTA A BASE DI PURA CALCE IDRAULICA NATURALE | RINFORZO E CONSOLIDAMENTO DI CUPOLE MEDIANTE PLACCAGGIO INTRADOSSALE CON | RETE IN FIBRA NATURALE DI BASALTO E ACCIAIO INOX (200 G/MQ) | E GEOMALTA A BASE DI PURA CALCE IDRAULICA NATURALE

## Car_Sistemi (hidden)
Tipologia sistema | Supporto | Rete | Caratteristiche | Nome
FRCM | Muratura | Geosteel Grid 200 | Caratteristiche tecniche certificate del sistema: resistenza a trazione (valore caratteristico) = 361 MPa, σlim,conv= 945 MPa (laterizio) - 917 MPa (tufo) - 871 MPa (pietra). Modulo elastico del tessuto Ef = 62 GPa. Reazione al fuoco Classe A1. | Geosteel FRM
FRCM | Muratura | Geosteel Grid 400 | Caratteristiche tecniche certificate del sistema: resistenza a trazione (valore caratteristico) = 1160 MPa, σlim,conv= 854 MPa (laterizio) - 1071 MPa (tufo) - 670 MPa (pietra). Modulo elastico del tessuto Ef = 67 GPa. Reazione al fuoco Classe A1. | Geosteel FRM
FRCM | Muratura | Rinforzo ARV 100 | Caratteristiche tecniche certificate del sistema: resistenza a trazione (valore caratteristico) = 865 MPa (trama), 936 MPa (ordito), σlim,conv= 972 MPa (laterizio) - 1034 MPa (tufo) - 1051 MPa (pietra). Modulo elastico del tessuto Ef = 73 GPa. Reazione al fuoco Classe A1. | Geosteel FRM
SRG | Muratura | Geosteel G600 | Caratteristiche tecniche certificate del sistema: resistenza a trazione (valore caratteristico) = 2798 MPa, deformazione a trazione (valore caratteristico) = 1,42%, σlim,conv = 1767 MPa (laterizio) - 1593 MPa (tufo) - 2471 MPa (pietra), εlim,conv = 0,91% (laterizio) - 0,82% (tufo) - 1,27% (pietra), modulo elastico del tessuto Ef = 195 GPa. | Geosteel SRG
SRG | Muratura | Geosteel G1200 | Caratteristiche tecniche certificate del sistema: resistenza a trazione (valore caratteristico) = 2460 MPa, deformazione a trazione (valore caratteristico) = 1,41%, σlim,conv = 807 MPa (laterizio) - 813 MPa (tufo) - 745 MPa (pietra), εlim,conv = 0,41% (laterizio) - 0,42% (tufo) - 0,38% (pietra), modulo elastico del tessuto Ef = 195 GPa. | Geosteel SRG
SRG | CLS | Geosteel G600 | Caratteristiche tecniche certificate del sistema: resistenza a trazione (valore caratteristico) = 2697 MPa, deformazione a trazione (valore caratteristico) = 1,38%, σlim,conv = 1827 MPa, εlim,conv = 0,94%, modulo elastico del tessuto Ef = 195 GPa. | Geosteel SRG
SRG | CLS | Geosteel G1200 | Caratteristiche tecniche certificate del sistema: resistenza a trazione (valore caratteristico) = 2798 MPa, deformazione a trazione (valore caratteristico) = 1,52%, σlim,conv = 834 MPa, εlim,conv = 0,43%, modulo elastico del tessuto Ef = 195 GPa. | Geosteel SRG
SRP | CLS | G600 | Caratteristiche tecniche certificate del sistema: resistenza a trazione ≥ 3070 MPa, deformazione a trazione ≥ 0,015 mm/mm; modulo di elasticità a trazione E ≥ 210 GPa. | Geosteel SRP
SRP | CLS | G1200 | Caratteristiche tecniche certificate del sistema: resistenza a trazione ≥ 2800 MPa, deformazione a trazione ≥ 0,013 mm/mm; modulo di elasticità a trazione E ≥ 226 GPa. | Geosteel SRP
SRP | CLS | G2000 | Caratteristiche tecniche certificate del sistema: resistenza a trazione ≥ 3040 MPa, deformazione a trazione ≥ 0,015 mm/mm; modulo di elasticità a trazione E ≥ 214 GPa. | Geosteel SRP
SRP | CLS | G3300 | Caratteristiche tecniche certificate del sistema: resistenza a trazione ≥ 2970 MPa, deformazione a trazione ≥ 0,015 mm/mm; modulo di elasticità a trazione E ≥ 216 GPa. | Geosteel SRP
SRG | G600 | Connessione Muratura | Caratteristiche tecniche certificate della connessione: σpull-out = 2555 MPa (laterizio) - 2503 MPa (tufo). | Diatono Geosteel
SRG | G1200 | Connessione Muratura | caratteristiche tecniche certificate della connessione: σpull-out = 2281 MPa (laterizio) - 2383 MPa (tufo). | Diatono Geosteel
Geolite Magma Xenon & Steel Fiber |  | Geolite Magma Xenon | Caratteristiche tecniche certificate del sistema: resistenza a compressione a 28 gg (valore caratteristico) > 106,5 MPa (EN 12190-3); resistenza a trazione per flessione a 28 gg 7,4 MPa (valore medio CNR DT 204); modulo elastico a compressione a 28 gg > 43,41 GPa (NTC 2018); classe di tenacità fR,1k=9,54 MPa, fR,2k=8,83 MPa, fR,3k=7,33 MPa e fR,4k=6,10 MPa e fR,1k/fR,3k=0,768, classe di tenacità 8b (valori caratteristici, EN 14651). | Geolite FRC | Steel Fiber | 6.5% | 6,5% del peso della polvere
Geolite Magma & Steel Fiber |  | Geolite Magma | Caratteristiche tecniche certificate del sistema: resistenza a compressione a 28 gg (valore caratteristico) > 87,94 MPa (EN 12190-3); resistenza a trazione per flessione a 28 gg 5,72 MPa (valore medio CNR DT 204); modulo elastico a compressione a 28 gg > 41,20 GPa (NTC 2018); classe di tenacità fR,1k=9,37 MPa, fR,2k=8,36 MPa, fR,3k=7,10 MPa e fR,4k=5,82 MPa e fR,1k/fR,3k=0,760, classe di tenacità 8b (valori caratteristici, EN 14651). | Geolite FRC | Steel Fiber | 6.5% | 6,5% del peso della polvere
CRM |  |  |  | Glass Net CRM
Geolite Neos & Steel Fiber Hook |  | Geolite Neos | Caratteristiche tecniche certificate del sistema: resistenza a compressione a 28 gg (valore caratteristico) > 86 MPa (EN 12190-3); resistenza a trazione per flessione a 28 gg 5,35 MPa (valore medio CNR DT 204); modulo elastico a compressione a 28 gg > 40,96 GPa (NTC 2018); classe di tenacità fR,1k=11,09 MPa, fR,2k=11,27 MPa, fR,3k=9,99 MPa e fR,4k=8,11 MPa e fR,1k/fR,3k=0,90, classe di tenacità 10C (valori caratteristici, EN 14651). | Geolite FRC | Steel Fiber Hook | 3.5% | 3,5% del peso della polvere
Geolite Magma Xenon & Steel Fiber Hook |  | Geolite Magma Xenon | Caratteristiche tecniche certificate del sistema: resistenza a compressione a 28 gg (valore caratteristico) > 118 MPa (EN 12190-3); resistenza a trazione per flessione a 28 gg 5,41 MPa (valore medio CNR DT 204); modulo elastico a compressione a 28 gg > 44,66 GPa (NTC 2018); classe di tenacità fR,1k=9,37 MPa, fR,2k=8,78 MPa, fR,3k=7,31 MPa e fR,4k=5,91 MPa e fR,1k/fR,3k=0,780, classe di tenacità 8b (valori caratteristici, EN 14651). | Geolite FRC | Steel Fiber Hook | 3.5% | 3,5% del peso della polvere

## Car_Materiali (hidden)
| 2 | 3 | 4 | 5 | 6 | 7 | 8
Materiale | Descrizione nella prima parte della voce | Caratteristiche materiale | Descrizione nel titolo | Peso | Resa (kg/mq) | kg/mq | kg/m
Geosteel Grid 200 | rete biassiale bilanciata in fibra di basalto e acciaio inox AISI 304 con trattamento protettivo alcali-resistente con resina all'acqua priva di solventi (massa totale 200 g/mq) | Caratteristiche della rete certificate: resistenza a trazione del filo > 750 MPa, dimensione della maglia 17x17 mm, spessore equivalente tf (0°-90°) = 0,032 mm, carico a trazione per unità di larghezza Ff ≈ 40 kN/m. | rete in fibra naturale di basalto e acciaio inox (200 g/mq) | 200 g/mq |  | 0.2 | 0.2
Geosteel Grid 400 | rete biassiale bilanciata in fibra di basalto e acciaio inox AISI 304 con trattamento protettivo alcali-resistente con resina all'acqua priva di solventi (massa totale 400 g/mq) | Caratteristiche della rete certificate: resistenza a trazione del filo > 750 MPa, dimensione della maglia 15x15 mm, spessore equivalente tf (0°-90°) = 0,064 mm, carico a trazione per unità di larghezza Ff ≈ 80 kN/m. | rete in fibra naturale di basalto e acciaio inox (400 g/mq) | 400 g/mq |  | 0.4 | 0.4
Rinforzo ARV 100 | rete biassiale ibrida in fibra di vetro alcali-resistente e aramide (massa totale 250 g/mq) | Caratteristiche della rete certificate: dimensione della maglia ≈ 15x18 mm, spessore equivalente tf= 0,031 mm (trama), 0,049 mm (ordito), carico a trazione per unità di larghezza 44 kN/m (trama), 43 kN/m (ordito). | rete in fibra di vetro alcali-resistente e aramide (250 g/mq) | 250 g/mq |  | 0.25 | 0.25
Geocalce F Antisismico | malta inorganica igroscopica e traspirabile a base di pura calce idraulica naturale NHL 3.5 | Caratteristiche della malta certificate: classe della malta G/M15 (EN 998/2), classe di resistenza R1 PCC (EN 1504-3), permeabilità al vapore acqueo da 15 a 35 (EN 1745), resistenza a compressione a 28 gg ≥ 15 N/mm2 (EN 1015-11), modulo elastico 9 GPa (EN 13412), adesione al supporto a 28 gg > 1,0 N/mm2 – FB: B (EN 1015-12). | geomalta a base di pura calce idraulica naturale |  | 14
Geosteel G600 |  | Caratteristiche del tessuto: resistenza a trazione valore caratteristico > 3000 MPa, deformazione ultima a rottura > 1,5%; area effettiva di un trefolo 3x2 (5 fili) = 0,538 mm2; n° trefoli per cm = 1,57 con avvolgimento dei fili ad elevato angolo di torsione conforme alla norma ISO/DIS 17832; spessore equivalente del nastro = 0,084 mm. | tessuti in fibra di acciaio galvanizzato (670 g/mq) | 670 g/mq |  | 0.67 | 0.201
Geosteel G1200 |  | Caratteristiche del tessuto: resistenza a trazione valore caratteristico > 3000 MPa, deformazione ultima a rottura > 1,5%; area effettiva di un trefolo 3x2 (5 fili) = 0,538 mm2; n° trefoli per cm = 3,14 con avvolgimento dei fili ad elevato angolo di torsione conforme alla norma ISO/DIS 17832; spessore equivalente del nastro = 0,169 mm. | tessuti in fibra di acciaio galvanizzato (1200 g/mq) | 1200 g/mq |  | 1.2 | 0.36
Geosteel G2000 |  | Caratteristiche del tessuto: resistenza a trazione valore caratteristico > 3000 MPa, deformazione ultima a rottura > 1,5%; area effettiva di un trefolo 3x2 (5 fili) = 0,538 mm2; n° trefoli per cm = 4,72 con avvolgimento dei fili ad elevato angolo di torsione conforme alla norma ISO/DIS 17832; spessore equivalente del nastro = 0,254 mm. | tessuti in fibra di acciaio galvanizzato (2000 g/mq) | 2000 g/mq |  | 2 | 0.6
Geosteel G3300 |  | Caratteristiche del tessuto: resistenza a trazione valore caratteristico > 3000 MPa, deformazione ultima a rottura > 1,5%; area effettiva di un trefolo 3x2 (5 fili) = 0,538 mm2; n° trefoli per cm = 7,09 con avvolgimento dei fili ad elevato angolo di torsione conforme alla norma ISO/DIS 17832; spessore equivalente del nastro = 0,381 mm. | tessuti in fibra di acciaio galvanizzato (3300 g/mq) | 3300 g/mq |  | 3.3 | 0.99
Geolite | geomalta minerale, tixotropica a presa normale, a base di geolegante, a bassissimo contenuto di polimeri petrolchimici ed esente da fibre organiche | La malta è provvista di marcatura CE e conforme ai requisiti prestazionali richiesti dalla Norma EN 1504-7 per la passivazione delle barre di armatura, dalla EN 1504‑3, Classe R4 (stagionatura CC e PCC) per la ricostruzione volumetrica e la rasatura, dalla EN 1504-2 per la protezione delle superfici e dalla EN 1504-6 per l’ancoraggio ad effetto espansivo di armatura in acciaio; nessuna corrosione della barra metallica (EN 15183), resistenza a compressione a 28 gg > 50 MPa (EN 12190), resistenza a trazione per flessione a 28 gg > 8 MPa (EN 196/1), legame di aderenza a 28 gg > 2 MPa (EN 1542), modulo elastico E a 28 gg ≥ 20 GPa (EN 13412), resistente alla carbonatazione (EN 13295), ritiro lineare < 0,3% (EN 12617-1), resistenza all’abrasione con perdita di peso del provino < 3000 mg (EN ISO 5470-1). | geomalta minerale strutturale tixotropica |  | 17 |  |  | , impregnato con matrice minerale inorganica, tixotropica, a presa normale – tipo Geosteel SRG realizzato con
Geocalce Multiuso | intonaco-rasante a base di pura calce idraulica naturale NHL 3.5 e geolegante | L’intonaco naturale è conforme ai requisiti della norma EN 998-1 – GP/CS IV, EN 1504/3, adesione ≥ 1 N/mm2 e Reazione al fuoco classe A1. | intonaco rasante a base di pura calce idraulica naturale
Geo Grid 120 | rete bilanciata in fibra di basalto con trattamento protettivo alcali-resistente (massa totale 130 g/mq) | Caratteristiche certificate della rete: resistenza a trazione > 1250 MPa, modulo elastico E > 56 GPa, deformazione ultima a rottura ≥ 2,5%, dimensione della maglia 22 x 22 mm, spessore equivalente della rete tf = 0,023 mm. | rete in fibra naturale di basalto (130 g/mq) | 130 g/mq |  | 0.12 | 0.12
Steel Dryfast 8 - AISI 316 | certificate EN 845-1 in acciaio Inox AISI 316, provviste di marcatura CE | Caratteristiche tecniche certificate della barra: carico di rottura a trazione > 11,6 kN; carico di rottura a taglio > 8,7 kN; modulo elastico > 125 GPa; deformazione ultima a rottura 4,8%; area nominale 10,4 mm2. | [5 empty] | certificate EN 845-1 in acciaio Inox AISI 316, provviste di marcatura CE,
Steel Dryfast 10 - AISI 316 | certificate EN 845-1 in acciaio Inox AISI 316, provviste di marcatura CE | Caratteristiche tecniche certificate della barra: carico di rottura a trazione ≥ 15,4 kN; carico di rottura a taglio ≥ 11,7 kN; modulo elastico ≥ 125 GPa; deformazione ultima a rottura ≥ 5,7%; area nominale 12,9 mm2. | [5 empty] | certificate EN 845-1 in acciaio Inox AISI 316, provviste di marcatura CE,
Steel Dryfast 12 - AISI 316 | certificate EN 845-1 in acciaio Inox AISI 316, provviste di marcatura CE | Caratteristiche tecniche certificate della barra: carico di rottura a trazione ≥ 18,9 kN; carico di rottura a taglio ≥ 15,0 kN; modulo elastico ≥ 120 GPa; deformazione ultima a rottura ≥ 3,9%; area nominale 14,8 mm2. | [5 empty] | certificate EN 845-1 in acciaio Inox AISI 316, provviste di marcatura CE,
Steel Dryfast 8 - AISI 304 | certificate EN 845-1 in acciaio Inox AISI 304, provviste di marcatura CE | Caratteristiche tecniche certificate della barra: carico di rottura a trazione > 11,6 kN; carico di rottura a taglio > 8,7 kN; modulo elastico > 125 GPa; deformazione ultima a rottura 4,8%; area nominale 10,4 mm2. | [5 empty] | certificate EN 845-1 in acciaio Inox AISI 304, provviste di marcatura CE,
Steel Dryfast 10 - AISI 304 | certificate EN 845-1 in acciaio Inox AISI 304, provviste di marcatura CE | Caratteristiche tecniche certificate della barra: carico di rottura a trazione ≥ 15,4 kN; carico di rottura a taglio ≥ 11,7 kN; modulo elastico ≥ 125 GPa; deformazione ultima a rottura ≥ 5,7%; area nominale 12,9 mm2. | [5 empty] | certificate EN 845-1 in acciaio Inox AISI 304, provviste di marcatura CE,
Steel Dryfast 12 - AISI 304 | certificate EN 845-1 in acciaio Inox AISI 304, provviste di marcatura CE | Caratteristiche tecniche certificate della barra: carico di rottura a trazione ≥ 18,9 kN; carico di rottura a taglio ≥ 15,0 kN; modulo elastico ≥ 120 GPa; deformazione ultima a rottura ≥ 3,9%; area nominale 14,8 mm2. | [5 empty] | certificate EN 845-1 in acciaio Inox AISI 304, provviste di marcatura CE,
Geocalce Tenace | intonaco tecnico composito a base di pura calce idraulica naturale NHL 3.5, geolegante e fibre minerali | Caratteristiche tecniche della malta: intonaco antifessura, antisismico. L’intonaco naturale deve soddisfare i requisiti della norma EN 998-1 – GP/CS III, EN 998-2 – G/ M5 e Reazione al fuoco classe A1.
Geolite Gel | sistema epossidico bicomponente in gel tixotropico, provvisto di marcatura CE e conforme ai requisiti prestazionali richiesti dalla norma EN 1504-4 per incollaggio di elementi strutturali e dalla norma EN 1504-6 per l’inghisaggio di barre di ancoraggio | Caratteristiche tecniche certificate del sistema epossidico: Euroclasse di reazione al fuoco D-s2,d0 (EN 13501-1); emissione di sostanze organiche volatili EC1 Plus certificato GEV-Emicode; temperatura di transizione vetrosa +60 °C (EN 12614). | adesivo epossidico |  |  |  |  | , impregnato con sistema epossidico bicomponente in gel tixotropico, provvisto di marcatura CE e conforme ai requisiti prestazionali richiesti dalla norma EN 1504-4 per incollaggio di elementi strutturali e dalla norma EN 1504-6 per l’inghisaggio di barre di ancoraggio – tipo Geosteel SRP realizzato con Geosteel
Epofill | sistema epossidico bicomponente, iperfluido, a bassissima viscosità | La resina epossidica iperfluida è provvista di marcatura CE e conforme ai requisiti prestazionali richiesti dalla Norma EN 1504-5 per l'iniezione e dalla EN 1504-6 per l’ancoraggio, aderenza con rottura coesiva del substrato (EN 12618-2) e viscosità dell'impasto circa 335 mPa*s (rotore 2 RPM 50 - Metodo Brookefield).
Geolite Magma | geomalta minerale certificata e colabile a base di geolegante a bassissimo contenuto di polimeri petrolchimici ed esente da fibre organiche | La malta è provvista di marcatura CE e conforme ai requisiti prestazionali richiesti dalla Norma EN 1504-7 per la passivazione delle barre di armatura, dalla EN 1504‑3, Classe R4 (stagionatura CC e PCC) per la ricostruzione volumetrica e il consolidamento, dalla EN 1504-6 per l’ancoraggio ad effetto espansivo di armatura in acciaio; nessuna corrosione della barra metallica (EN 15183), resistenza a compressione a 28 gg > 75 MPa (EN 12190), resistenza a trazione per flessione a 28 gg > 9 MPa (EN 196-1), legame di aderenza a 28 gg > 2 MPa (EN 1542), modulo elastico E a 28 gg ≥ 20 GPa (EN 13412), resistente alla carbonatazione (EN 13295), emissione di sostanze organiche volatili EC1 Plus certificato GEV-Emicode, rispondente ai requisiti CAM (Criteri Ambientali Minimi) dei paragrafi 2.5, 2.5.1, 3.2.3 e 3.2.8 del DM 23/06/2022, con certificazione ambientale EPD in accordo con ISO 14025:2006 and EN 15804:2012+A2:2019/AC:2021. |  |  | 19
Steel Fiber | fibre in acciaio ad alta resistenza e alto indice di carbonio | Le fibre sono provviste di marcatura CE 14889-1 e hanno le seguenti caratteristiche: lunghezza 13 mm, diametro 0,20 mm; resistenza a trazione ≥ 3100 MPa; modulo elastico ≥ 200 Gpa, allungmento a rottura Aft>1%. |  |  | 6.5%
Steel Fiber Hook | fibre in acciaio uncinate ad alta resistenza e alto indice di carbonio | Le fibre uncinate sono provviste di marcatura CE 14889-1 e hanno le seguenti caratteristiche: lunghezza 25 mm, diametro 0,30 mm; resistenza a trazione ≥ 3100 MPa; modulo elastico ≥ 200 Gpa, allungamento a rottura Aft>1%. |  |  | 3.5%
Geolite Magma Xenon | geomalta minerale certificata e colabile a base di geolegante a bassissimo contenuto di polimeri petrolchimici ed esente da fibre organiche | La malta è provvista di marcatura CE e conforme ai requisiti prestazionali richiesti dalla Norma EN 1504‑3, Classe R4 (stagionatura CC e PCC) per la ricostruzione volumetrica e il consolidamento, dalla EN 1504-6 per l’ancoraggio ad effetto espansivo di armatura in acciaio, dalla EN 1504-7 per la passivazione delle barre di armatura; nessuna corrosione della barra metallica (EN 15183), resistenza a compressione a 28 gg > 110 MPa (EN 12190), resistenza a trazione per flessione a 28 gg > 14 MPa (EN 196-1), legame di aderenza a 28 gg > 2 MPa (EN 1542), modulo elastico E a 28 gg ≥ 20 GPa (EN 13412), resistente alla carbonatazione (EN 13295), emissione di sostanze organiche volatili EC1 Plus certificato GEV-Emicode, rispondente ai requisiti CAM (Criteri Ambientali Minimi) dei paragrafi 2.5, 2.5.1, 3.2.3 e 3.2.8 del DM 23/06/2022, con certificazione ambientale EPD in accordo con ISO 14025:2006 and EN 15804:2012+A2:2019/AC:2021. |  |  | 20
Geolite Neos | geomalta minerale certificata semi tixotropica a base di geolegante a bassissimo contenuto di polimeri petrolchimici ed esente da fibre organiche | La malta è provvista di marcatura CE e conforme ai requisiti prestazionali richiesti dalla Norma EN 1504‑3, Classe R4 (stagionatura CC e PCC) per la ricostruzione volumetrica e il consolidamento, dalla EN 1504-6 per l’ancoraggio ad effetto espansivo di armatura in acciaio; nessuna corrosione della barra metallica (EN 15183), resistenza a compressione a 28 gg > 90 MPa (EN 12190), resistenza a trazione per flessione a 28 gg > 9 MPa (EN 196-1), legame di aderenza a 28 gg > 2 MPa (EN 1542), modulo elastico E a 28 gg ≥ 20 GPa (EN 13412), resistente alla carbonatazione (EN 13295), emissione di sostanze organiche volatili EC1 Plus certificato GEV-Emicode, rispondente ai requisiti CAM (Criteri Ambientali Minimi) dei paragrafi 2.5, 2.5.1, 3.2.3 e 3.2.8 del DM 23/06/2022, con certificazione ambientale EPD in accordo con ISO 14025:2006 and EN 15804:2012+A2:2019/AC:2021. |  |  | 20
Geocalce Intonaco | intonaco a base di pura calce idraulica naturale NHL 3.5 e geolegante | L’intonaco naturale deve soddisfare i requisiti della norma EN 998-1 – GP/CS II/ W0, adesione ≥ 0,1 N/mm2. | intonaco a base di pura calce idraulica naturale
Rasobuild Eco Fino | intonaco minerale eco-compatibile | Caratteristiche tecniche certificate: adesione al supporto ≥ 0,4 N/mm2, idoneo per applicazioni in interno ed esterno.
Rasobuild Eco Top Fino | rasante minerale eco-compatibile | L'intonaco-rasante è provvisto di marcatura CE e conforme ai requisiti prestazionali richiesti dalla norma EN 1504/3, classe R1, adesione su calcestruzzo a 28 gg ≥ 1 N/mm2, idoneo per applicazioni in interno ed esterno.
Rinforzo V 50 | rete di armatura in fibra di vetro alcali resistente | Caratteristiche della rete certificate: dimensione della maglia ≈ 4x4 mm, spessore = 0,045 mm. Resistenza a trazione ≥ 1900 N/5 cm. |  |  |  | 0.16 | 0.16
Laterizi nuovi | [5 empty] | 80
Geocalce G Antisismico | malta inorganica igroscopica e traspirabile a base di pura calce idraulica naturale NHL 3.5 | Caratteristiche della malta certificate: classe della malta G/M15 (EN 998/2), classe di resistenza R1 PCC (EN 1504-3), permeabilità al vapore acqueo da 15 a 35 (EN 1745), resistenza a compressione a 28 gg ≥ 15 N/mm2 (EN 1015-11), modulo elastico 9,23 GPa (EN 13412), adesione al supporto a 28 gg > 1,0 N/mm2 – FB: B (EN 1015-12). | geomalta a base di pura calce idraulica naturale |  | 14.5
Biocalce Pietra |  | Caratteristiche della malta certificate: classe della malta G/M5 (EN 998/2), permeabilità al vapore acqueo da 15 a 35 (EN 1745), resistenza a compressione a 28 gg ≥ 5 N/mm2 (EN 1015-11), adesione al supporto a 28 gg > 0,55 N/mm2 – FB: B (EN 1015-12).
Steel Dryfast 6 - AISI 304 | barre elicoidali certificate EN 845-1 in acciaio inox AISI 304, provviste di marcatura CE | Caratteristiche tecniche certificate della barra: carico di rottura a trazione ≥ 8,7 kN; carico di rottura a taglio ≥ 7,5 kN; modulo elastico ≥ 125 GPa; deformazione ultima a rottura ≥ 4,1%; area nominale 8,9 mm2. | [5 empty] | certificate EN 845-1 in acciaio Inox AISI 304, provviste di marcatura CE,
Steel Dryfast 6 - AISI 316 | barre elicoidali certificate EN 845-1 in acciaio inox AISI 316, provviste di marcatura CE | Caratteristiche tecniche certificate della barra: carico di rottura a trazione ≥ 8,7 kN; carico di rottura a taglio ≥ 7,5 kN; modulo elastico ≥ 125 GPa; deformazione ultima a rottura ≥ 4,1%; area nominale 8,9 mm2. | [5 empty] | certificate EN 845-1 in acciaio Inox AISI 316, provviste di marcatura CE,
Geocalce FL Antisismico | malta traspirante fluida inorganica a base di pura calce idraulica naturale NHL 3.5 | Caratteristiche della malta certificate: classe della malta G/M15 (EN 998/2), permeabilità al vapore acqueo da 15 a 35 (EN 1745), resistenza a compressione a 28 gg ≥ 15 N/mm2 (EN 1015-11), modulo elastico 9,5 GPa (EN 13412), tensione di aderenza della barra inghisata ≥ 3,5 MPa. |  |  | 1.5
Epofix | ancorante chimico in resina epossidica bicomponente | Caratteristiche tecniche certificate dell'ancorante: specifico per ancoraggi di sistemi compositi, ancoraggi e connessioni di barre d’armatura post-installate, provvisto di marcatura CE e benestare tecnico europeo ETA per ancoraggi dei sistemi compositi SRG, sistemi di ancoraggio e fissaggio di elementi in acciaio su calcestruzzo fessurato e non fessurato, in categoria sismica C2 e conforme ai requisiti prestazionali richiesti dalla norma EN 1504-6 per l’inghisaggio di barre di ancoraggio, temperatura di esercizio -40°C +72 °C. Il sistema di iniezione deve presentare una resistenza caratteristica di adesione in condizioni sismiche ETA C2 almeno pari a 5,1 MPa per un diametro M24, secondo EAD 330499-01-0601 (Opzione 1, Allegato E), resistenza alla compressione 44,2 MPa, resistenza alla compressione 122 MPa e vita utile certificata 100 anni secondo EAD 330499-01-0601 (Allegato C). |  |  |  |  | 170
Epobinder | sistema epossidico fluido per riprese di getto, inghisaggio su calcestruzzo, malte e rasature sintetiche | Il sistema epossidico è provvisto di marcatura CE e conforme ai requisiti prestazionali richiesti dalla Norma EN 1504-4 per prodotti per l’incollaggio strutturale e dalla EN 1504-6 per l’ancoraggio. Caratteristiche tecniche certificate: viscosità dell’impasto circa 1180 mPas con rotore 3 RPM 20 (metodo Brookfield), aderenza al calcestruzzo secco e umido superata (EN 12636), resistenza al taglio > 16 MPa (EN 12615), ritiro volumetrico < 0.1% (EN 12617-1), lavorabilità a +23 °C 75 min. (EN ISO 9514), temperatura temperatura di transizione vetrosa +60 °C (EN 12614), modulo elastico secante in compressione 3200 MPa, durabilità specifica superata resistente ai cicli di gelo-disgelo (EN 13733), resistenza allo sfilamento della barra d'acciaio 0.37 mm (EN1881), scorrimento viscoso 0.46 mm (EN 1544), reazione al fuoco Euroclasse E (EN 13501-1). |  |  | 0.7
Steel Connect C10 | connettore verticale a secco in acciaio galvanizzato con diametro esterno di 10 mm e lunghezza di 80 mm | Il connettore è provvisto di marcatura CE per il fissaggio su calcestruzzo fessurato e non fessurato in categoria di prestazione sismica C1 in accordo a EAD 330232-00-0601 tramite ETA 15/0784 e EAD 330747-00-0601 tramite ETA 15/0785. Caratteristiche tecniche del connettore: Valore di resistenza a taglio caratteristica per calcestruzzo con Rc 10 ≥ 14,7 kN; valore di resistenza a taglio caratteristica per calcestruzzo con Rc 20 ≥ 17,9 kN.
Steel Connect C12 | connettore verticale a secco in acciaio galvanizzato con diametro esterno di 12 mm e lunghezza di 100 mm | Il connettore è provvisto di marcatura CE per il fissaggio su calcestruzzo fessurato e non fessurato in categoria di prestazione sismica C1 in accordo a EAD 330232-00-0601 tramite ETA 15/0784. Caratteristiche tecniche del connettore: Valore di resistenza a taglio caratteristica per calcestruzzo con Rc 10 ≥ 19,1 kN; valore di resistenza a taglio caratteristica per calcestruzzo con Rc 20 ≥ 21,6 kN.
Steel Connect W | connettore verticale a secco in acciaio zincato | Il connettore è provvisto di marcatura CE in accordo con EAD 130090-00-0303 sia per calcestruzzo che per sistemi FRC.
Ghiaia 3.6 | ghiaietto lavato e selezionato in curva granulometrica, conforme alla EN 12620, idoneo per il confezionamento di malte e betoncini fluidi in accordo alla EN 1504-3
Primer Uni | promotore di adesione universale consolidante per malte e intonaci |  |  |  | 0.1
Glass Net 315 | rete bidirezionale in FRP composta da trefoli in fibra di vetro AR completamente impregnati con resina termoindurente (massa totale 315 g/m2) | Caratteristiche della rete: dimensione della maglia 50x52 mm, area nominale della sezione trasversale 8,33 mm2 (trama) e 5 mm2 (ordito), resistenza a trazione caratteristica 486,11 MPa (trama) e 567,98 MPa (ordito), deformazione ultima caratteristica 2,05% (trama) e 1,88% (ordito), modulo di elasticità a trazione caratteristico 24,67 GPa (trama) e 28,78 GPa (ordito), resistenza a taglio del nodo caratteristica 0,62 (trama) e 0,84 kN (ordito). | rete in fibra di vetro alcali-resistente (315 g/mq) | 315 g/m2 | 1.06
Glass Net 450 | rete bidirezionale in FRP composta da trefoli in fibra di vetro AR completamente impregnati con resina termonidurente (massa totale 450 g/m2) | Caratteristiche della rete: dimensione della maglia 40x40 mm, area nominale della sezione trasversale 4,67 mm2 (trama) e 5 mm2 (ordito), resistenza a trazione caratteristica 880,76 MPa (trama) e 699,52 MPa (ordito), deformazione ultima caratteristica 1,84% (trama) e 1,77% (ordito), modulo di elasticità a trazione caratteristico 37,49 GPa (trama) e 35,91 GPa (ordito), resistenza a taglio del nodo caratteristica 0,76 (trama) e 1,21 kN (ordito). | rete in fibra di vetro alcali-resistente (450 g/mq) | 450 g/m2 | 1.06
Glass Net 615 | rete bidirezionale in FRP composta da trefoli in fibra di vetro AR completamente impregnati con resina termoindurente (massa totale 615 g/m2) | Caratteristiche della rete: dimensione della maglia 38x38 mm, area nominale della sezione trasversale 12,24 mm2 (trama) e 6,86 mm2 (ordito), resistenza a trazione caratteristica 423 MPa (trama) e 788 MPa (ordito), deformazione ultima caratteristica 1,6% (trama) e 1,3% (ordito), modulo di elasticità a trazione caratteristico 19,2 GPa (trama) e 32,6 GPa (ordito), resistenza a taglio del nodo caratteristica 0,17 kN (trama) e 0,19 kN (ordito). | rete in fibra di vetro alcali-resistente (615 g/mq) | 615 g/m2 | 1.06
Glass Net A305 | elemento angolare preformato realizzato mediante rete bidirezionale in FRP composta da trefoli in fibra di vetro AR completamente impregnati in resina protettiva e sottoposto a termoformatura a 90° (massa totale 305 g/m2) | Caratteristiche dell'angolare: lunghezza del lato corto 25 x 25 cm, dimensione della maglia 38x38 mm, area nominale della sezione trasversale 5,27 mm2 (trama) e 3,21 mm2 (ordito), raggio di curvatura 12 mm, resistenza a trazione caratteristica 1,42 kN. |  | 305 g/m2 | 0.1
Glass Connect L8-100 | connettore preformato a L in FRP composto da fibra di vetro AR impregnata con resina termoindurente, Ø8 mm | Caratteristiche della barra: area nominale della sezione 50,27 mm2, resistenza caratteristica a trazione 727,3 MPa, modulo elastico 44 GPa, deformazione a rottura 2,38%, lunghezza di ancoraggio 100 mm. | connettore preformato a L in fibra di vetro, Ø8 mm |  | 1 |  |  | 10
Glass Connect L8-200 | connettore preformato a L in FRP composto da fibra di vetro AR impregnata con resina termoindurente, Ø8 mm | Caratteristiche della barra: area nominale della sezione 50,27 mm2, resistenza caratteristica a trazione 727,3 MPa, modulo elastico 44 GPa, deformazione a rottura 2,38%, lunghezza di ancoraggio 100 mm. | connettore preformato a L in fibra di vetro, Ø8 mm |  | 1 |  |  | 20
Glass Connect L8-400 | connettore preformato a L in FRP composto da fibra di vetro AR impregnata con resina termoindurente, Ø8 mm | Caratteristiche della barra: area nominale della sezione 50,27 mm2, resistenza caratteristica a trazione 727,3 MPa, modulo elastico 44 GPa, deformazione a rottura 2,38%, lunghezza di ancoraggio 100 mm. | connettore preformato a L in fibra di vetro, Ø8 mm |  | 1 |  |  | 40
Glass Connect L8-600 | connettore preformato a L in FRP composto da fibra di vetro AR impregnata con resina termoindurente, Ø8 mm | Caratteristiche della barra: area nominale della sezione 50,27 mm2, resistenza caratteristica a trazione 727,3 MPa, modulo elastico 44 GPa, deformazione a rottura 2,38%, lunghezza di ancoraggio 100 mm. | connettore preformato a L in fibra di vetro, Ø8 mm |  | 1 |  |  | 60
Glass Connect L10-100 | connettore preformato a L in FRP composto da fibra di vetro AR impregnata con resina termoindurente, Ø10 mm | Caratteristiche della barra: area nominale della sezione 78,54 mm2, resistenza caratteristica a trazione 727,3 MPa, modulo elastico 44 GPa, deformazione a rottura 2,38%, lunghezza di ancoraggio 100 mm. | connettore preformato a L in fibra di vetro, Ø10 mm |  | 1 |  |  | 10
Glass Connect L10-200 | connettore preformato a L in FRP composto da fibra di vetro AR impregnata con resina termoindurente, Ø10 mm | Caratteristiche della barra: area nominale della sezione 78,54 mm2, resistenza caratteristica a trazione 727,3 MPa, modulo elastico 44 GPa, deformazione a rottura 2,38%, lunghezza di ancoraggio 100 mm. | connettore preformato a L in fibra di vetro, Ø10 mm |  | 1 |  |  | 20
Glass Connect L10-400 | connettore preformato a L in FRP composto da fibra di vetro AR impregnata con resina termoindurente, Ø10 mm | Caratteristiche della barra: area nominale della sezione 78,54 mm2, resistenza caratteristica a trazione 727,3 MPa, modulo elastico 44 GPa, deformazione a rottura 2,38%, lunghezza di ancoraggio 100 mm. | connettore preformato a L in fibra di vetro, Ø10 mm |  | 1 |  |  | 40
Glass Connect L10-600 | connettore preformato a L in FRP composto da fibra di vetro AR impregnata con resina termoindurente, Ø10 mm | Caratteristiche della barra: area nominale della sezione 78,54 mm2, resistenza caratteristica a trazione 727,3 MPa, modulo elastico 44 GPa, deformazione a rottura 2,38%, lunghezza di ancoraggio 100 mm. | connettore preformato a L in fibra di vetro, Ø10 mm |  | 1 |  |  | 60
Resinglass | ancorante chimico | Caratteristiche dell'ancorante: conforme alla resistenza sismica C1 - C2; resistenza alla trazione assiale 24,3 N/mm2.
Biocalce Muratura | malta compatta ad altissima igroscopicità e traspirabilità di pura calce idraulica naturale NHL 3.5 e inerti di sabbia silicea e calcare dolomitico in curva granulometrica 0 – 2,5 mm | La malta soddisfa i requisiti della norma EN 998/2 – G/M5, resistenza a taglio iniziale ≥ 0,2 N/mm², aderenza al supporto ≥ 0,5 N/mm², assorbimento idrico capillare ≈ 0,7 kg/(m² · min0,5), reazione al fuoco classe A1. | malta di pura calce idraulica naturale |  | 17
Metric R4 Tixo | malta tixotropica fibrorinforzata a ritiro compensato, per il ripristino strutturale localizzato o generalizzato a spessore centimetrico del calcestruzzo armato in sezioni danneggiate o degradate, mediante applicazione a cazzuola o a macchina, previa adeguata preparazione dei supporti e bagnatura a rifiuto | Provvista di marcatura CE e conforme ai requisiti prestazionali richiesti dalla Norma EN 1504-3, Classe R4 di tipo CC e PCC, per la ricostruzione volumetrica; in accordo ai Principi definiti dalla EN 1504-9. Caratteristiche tecniche certificate sia CC che PCC: resistenza a compressione a 28 gg > 55 MPa (EN 12190), resistenza a trazione per flessione a 28 gg > 8 MPa (EN 196-1), legame di aderenza a 28 gg > 2 MPa (EN 1542), modulo elastico a 28 gg ≥ 20 GPa (EN 13412), resistente alla carbonatazione (EN 13295). | malta strutturale tixotropica |  | 18
Metric R3 Tixo | malta tixotropica fibrorinforzata a ritiro compensato per il ripristino strutturale localizzato o generalizzato a spessore centimetrico del calcestruzzo armato in sezioni danneggiate o degradate e il rinforzo di murature tramite la tecnica del betoncino armato, mediante applicazione a cazzuola o a macchina, previa adeguata preparazione dei supporti e bagnatura a rifiuto | Provvista di marcatura CE e conforme ai requisiti prestazionali richiesti dalla Norma EN 1504-3, Classe R3 di tipo CC e PCC, per la ricostruzione volumetrica; in accordo ai Principi definiti dalla EN 1504-9. Caratteristiche tecniche certificate sia CC che PCC: resistenza a compressione a 28 gg > 35 MPa (EN 12190), resistenza a trazione per flessione a 28 gg > 6 MPa (EN 196-1), legame di aderenza a 28 gg > 2 MPa (EN 1542), modulo elastico a 28 gg ≥ 20 GPa (EN 13412), resistente alla carbonatazione (EN 13295), reazione al fuoco Euroclasse A1. | malta strutturale tixotropica |  | 18
Steel Connect C6-75 | vite in acciaio autofilettante per calcestruzzo con superficie del filetto indurita e rivestimento anticorrosione, certificata CE, avente ø esterno 6,1 mm e lunghezza 75 mm | Caratteristiche tecniche del connettore: profondità di installazione > 30 mm in preforo di diametro 5 mm e profondità > 35 mm. Resistenza caratteristica al pull-out 2,24 kN. |  |  | 1 | pz/m2
Steel Connect C6-120 | vite in acciaio autofilettante per calcestruzzo con superficie del filetto indurita e rivestimento anticorrosione, certificata CE, avente ø esterno 6,1 mm e lunghezza 120 mm | Caratteristiche tecniche del connettore: profondità di installazione > 30 mm in preforo di diametro 5 mm e profondità > 35 mm. Resistenza caratteristica al pull-out 2,24 kN. |  |  | 1 | pz/m2
Steel Connect C6-160 | vite in acciaio autofilettante per calcestruzzo con superficie del filetto indurita e rivestimento anticorrosione, certificata CE, avente ø esterno 6,1 mm e lunghezza 160 mm | Caratteristiche tecniche del connettore: profondità di installazione > 30 mm in preforo di diametro 5 mm e profondità > 35 mm. Resistenza caratteristica al pull-out 2,24 kN. |  |  | 1 | pz/m2
Steel Connect C6-240 | vite in acciaio autofilettante per calcestruzzo con superficie del filetto indurita e rivestimento anticorrosione, certificata CE, avente ø esterno 6,1 mm e lunghezza 240 mm | Caratteristiche tecniche del connettore: profondità di installazione > 30 mm in preforo di diametro 5 mm e profondità > 35 mm. Resistenza caratteristica al pull-out 2,24 kN. |  |  | 1 | pz/m2
Steel Connect C6-300 | vite in acciaio autofilettante per calcestruzzo con superficie del filetto indurita e rivestimento anticorrosione, certificata CE, avente ø esterno 6,1 mm e lunghezza 300 mm | Caratteristiche tecniche del connettore: profondità di installazione > 30 mm in preforo di diametro 5 mm e profondità > 35 mm. Resistenza caratteristica al pull-out 2,24 kN. |  |  | 1 | pz/m2
Steel Connect S5-50 | vite per acciaio con superficie del filetto indurita e rivestimento anticorrosione, certificata CE, avente ø esterno 4,8 mm e lunghezza 50 mm | Caratteristiche tecniche del connettore: installazione con preforo di diametro 2-4 mm. Resistenza caratteristica a trazione su supporto in acciaio di spessore ≥ 1,5 mm ≥ 1,88 kN. |  |  | 1 | pz/m2
Steel Connect R | rondella in acciaio zincato circolare con diametro di 76 mm e diametro del foro di 6,5 mm, utilizzabile con le viti da calcestruzzo o acciaio per sistemi di presidio antisfondellamento |  |  |  | 1 | pz/m2

## Variabili_Elenchi (hidden)
Ghiaia 3.6 | Malta colabile | Geosteel malte | Geosteel con geolite Gel | Tipologia rete str | Tipologia rete | Tipo Steel Dryfast | Protettivo | Fondo | Matrice | Tipologia intonaco | Intonaco | Rete | Geocalce | Malta ristilatura | Steel Dryfast Tamponature | Geosteel connettori | RIN | RNF | NCO | NAN | LCON | LFAS | RAG | NAM | EPO | STL
SI | Geolite Magma Xenon | G600 | G600 | Geosteel Grid 200 | Geo Grid 120 | Steel Dryfast 8 | Geolite Microsilicato | Primer | Geolite | Geocalce Intonaco | Geocalce Multiuso | Geo Grid 120 | Geocalce F Antisismico | Geocalce F Antisismico | Steel Dryfast 8 | G600 | Spessore ringrosso [cm] | Spessore del rinforzo [cm] | n° connettori a mq | Numero ancoraggi a mq | Lunghezza della connessione [cm] | Larghezza della fascia [cm] | Raggio Sfiocco [cm] | n° connettori a m | Geolite Gel | Lunghezza Steel Dryfast [mm]
NO | Geolite Magma | G1200 | G1200 | Geosteel Grid 400 | Rinforzo ARV 100 | Steel Dryfast 10 | Kerakover Eco Acrilex Flex | Ancoraggio chimico | Geolite Gel | Geocalce Multiuso | Rasobuild Eco Fino | Rinforzo ARV 100 | Geocalce G Antisismico | Geocalce G Antisismico | Steel Dryfast 10 | G1200 | [8 empty] | Epofix
|  |  | G2000 | Rinforzo ARV 100 | Geosteel Grid 200 | Steel Dryfast 12 | Nessuno | Nessuno |  | Geocalce Tenace | Rasobuild Eco Top Fino | Geosteel Grid 200 |  | Biocalce Pietra
Iniezioni | Malta solaio |  | G3300 | [8 empty] | Geosteel Grid 400
SI | Geolite Magma
NO | Geocalce G Antisismico |  | Tipo Glass Connect L
Glass Connect L8
Tipologia di intervento | Sistema FRC | Sistema FRC solai | Glass Connect L10
su singolo lato | Geolite Magma Xenon & Steel Fiber | Geolite Magma Xenon & Steel Fiber
su doppio lato | Geolite Magma Xenon & Steel Fiber Hook | Geolite Magma Xenon & Steel Fiber Hook | Tipo acciaio
| Geolite Magma & Steel Fiber | Geolite Magma & Steel Fiber | AISI 316
Strato successivo |  | Geolite Neos & Steel Fiber Hook | AISI 304
SI
NO |  | Supporto solai FRC | Tipologia di connessione | Diametro connettore | N° connettori al mq
|  | Calcestruzzo | Nessuno | 10 mm
Geo Grid 120 |  | Legno | Chimica | 12 mm
SI |  |  | Meccanica
NO
Diatono |  |  | Elemento | Numero di viti
Passante |  |  | Trave | 1
Non passante |  |  | Singolo tavolato | 2
Doppio tavolato
Doppio paramento
SI
NO
Tipologia rete
Glass Net 315
Glass Net 450
Glass Net 615
Tipo Steel Dryfast
Steel Dryfast 8
Steel Dryfast 10
Malta CRM |  | Lunghezza connettori
Geocalce G Antisismico |  | 75
Biocalce Muratura |  | 120
Geolite |  | 160
Metric R4 Tixo |  | 240
Metric R3 Tixo |  | 300
Tipologia di travetti
Travetti in calcestruzzo
Putrelle in acciaio

## Variabili_Tav (hidden)
| Var1 | Var2 | Var3 | Var4 | Var5 | Var6 | Var7 | Var8 | Var9
Tav 1.1
Tav 1.2
Tav 1.3A | RIN | KG | [7 empty] | PRO | Protettivo | Var1 | Var2 | Var3 | Var4 | Var5 | Var6 | Var7 | Var8 | Var9
Tav 1.3B | RIN | SIS_1 | [7 empty] | KG | Ghiaia 3.6 | Geosteel Grid 200 | SI | su singolo lato | G600 | 0 | 0 | 0 | 0
Tav 1.4A | GM | [8 empty] | MLC | Malta | Geosteel Grid 400 | NO | su doppio lato | G1200
Tav 1.4B | GG | [8 empty] | GM | Geosteel | Rinforzo ARV 100
Tav 1.5A | GM | [8 empty] | GG | Geosteel
Tav 1.5B | GG | [8 empty] | GEO | Matrice
Tav 1.6A | GM | [8 empty] | RET | Tipologia rete
Tav 1.6B | GG | [8 empty] | TAM | Tipo Steel Dryfast
Tav 1.7A | GM | [8 empty] | STL | Lunghezza Steel Dryfast [mm]
Tav 1.7B | GG | [8 empty] | INT_1 | Tipologia intonaco
Tav 1.8A | GM | [8 empty] | PRI | Fondo
Tav 1.8B | GG | [8 empty] | INT_2 | Intonaco
Tav 1.9 | GEO | GG | [7 empty] | PAR | Doppio paramento
Tav 1.10A | RET | TAM | STL | AISI | NCO |  |  |  |  | STD | Tipologia barra
Tav 1.10B | RET | INT_1 | [7 empty] | GEOC | Malta per ricostruzione
Tav 1.10C | TRV | RCRM | NCO | [6 empty] | INZ | Iniezioni
Tav 1.11A | MSL | RNF | KG | SUP_FRC | ELE_FRC |  |  |  |  | DIA | Diatono
Tav 1.11B | RNF | SIS_2 | CON_CLS | [6 empty] | CON | Geosteel per connettori
Tav 1.11C | RNF | SIS_2 | ELE_FRC | NCO | [5 empty] | RIST | Malta per ristilatura
Tav 1.11D | RNF | SIS_2 | [7 empty] | TPI | Tipologia di intervento
Tav 1.12A | RIN | KG | [7 empty] | RET_2 | Rete
Tav 1.12B | RIN | SIS_1 | [7 empty] | GRD | Geo Grid 120
Tav 1.13A | GM | [8 empty] | RTS | Tipologia di rete
Tav 1.13B | GG | [8 empty] | RIN | Spessore ringrosso [cm]
Tav 1.14A | GM | [8 empty] | RNF | Spessore del rinforzo [cm]
Tav 1.14B | GG | [8 empty] | NCO | n° connettori a mq
Tav 1.15 | EPO | [8 empty] | NAN | Numero ancoraggi a mq
Tav 1.16 | INT_2 | [8 empty] | LCON | Lunghezza della connessione [cm]
Tav 1.17 | RET_2 | [8 empty] | LFAS | Larghezza della fascia [cm]
Tav 1.18A | RET | PAR | [7 empty] | RAG | Raggio sfiocco [cm]
Tav 1.18B | RET | [8 empty] | NAM | n° connettori a m
Tav 1.18C | GRD | PAR | [7 empty] | MSL | Malta ringrosso
Tav 1.19 | NAN | STD | STL | AISI | [5 empty] | EPO | Sistema epossidico bicomponente
Tav 1.20 | NAN | STD | STL | AISI | [5 empty] | RCRM | Tipologia di rete
Tav 1.21A | GEOC | [8 empty] | TRV | Tipologia travetti
Tav 1.21B | GEOC | INZ | DIA | CON | NCO | LCON | LFAS | RAG |  | LC_6 | Lunghezza connettori [mm]
Tav 1.22 | RIST | [8 empty] | GCL | Tipo Glass Connect L
Tav 1.23A | AISI | [8 empty] | MCRM | Malta per CRM
Tav 1.23B | NAM | STL | AISI | [6 empty] | AISI | Tipo acciaio
Tav 1.24 | [9 empty] | SMUR | Spessore muro [cm]
Tav 1.25A | NCO | INZ | DIA | CON | LCON | LFAS | RAG |  |  | SIS_1 | Sistema FRC
Tav 1.25B | NCO | INZ | DIA | CON | LCON | LFAS | RAG |  |  | SIS_2 | Sistema FRC
Tav 1.25C | NAN | STD | STL | AISI | [5 empty] | SUP_FRC | Supporto
Tav 1.26 | GM | TPI | [7 empty] | CON_CLS | Tipologia di connessione
Tav 1.27A | RTS | INZ | TPI | CON | NCO | LCON | LFAS | RAG |  | DIA_CON_CLS | Diametro connettore
Tav 1.27B | RTS | STD | STL | TPI | NCO | AISI |  |  |  | ELE_FRC | Elemento
Tav 1.28A | RCRM | GCL | MCRM | NCO | SMUR | TPI |  |  |  | NVITI | Numero viti connettore
Tav 1.28B | RCRM | TAM | MCRM | NCO | SMUR | TPI | AISI
Tav 1.29 | GM
Tav 1.30A | GM
Tav 1.30B | GM
Tav 1.31 | NCO | INZ | DIA | CON | LCON | LFAS | RAG
Tav 1.32 | NAN | STD | STL | AISI
Tav 1.33 | GM
Tav 1.34 | NCO | CON | LCON | LFAS | RAG
Tav 1.35 | NAN | STD | STL | AISI
Tav 1.36 | GM
Tav 1.37 | GM
Tav 1.38 | GM
Tav 1.39 | GM
Tav 1.40 | RTS
Tav 1.41 | RTS | CON | NCO | LCON | LFAS | RAG
Tav 1.42 | GM
Tav 1.43 | GM
Tav 1.44 | RTS
Tav 1.45 | RTS | CON | NCO | LCON | LFAS | RAG
Tav 1.46 | GM
Tav 1.47 | GM
Tav 1.48 | RTS
Tav 1.49 | RTS | CON | NCO | LCON | LFAS | RAG
Tav 1.50 | GM
Tav 1.51 | GM
Tav 1.52 | RTS
Tav 1.53 | RTS | CON | NCO | LCON | LFAS | RAG

## Voce_Prezzo (hidden)
| 2 | 3 | 4 | 5 | 6 | 7 | 8 | 9 | 10 | 11 | 12 | 13 | 14 | 15 | 16 | 17 | 18 | 19 | 20 | 21 | 22 | 23 | 24 | 25 | 26 | 27 | 28 | 29 | 30 | 31 | 32 |  | Voce di capitolato 33
Tav 1.1 | Fornitura e posa in opera di | sistema epossidico bicomponente, iperfluido, a bassissima viscosità per la riparazione di fessure in elementi in calcestruzzo armato e calcestruzzo - tipo | Epofill | di Kerakoll. | La resina epossidica iperfluida è provvista di marcatura CE e conforme ai requisiti prestazionali richiesti dalla Norma EN 1504-5 per l'iniezione e dalla EN 1504-6 per l’ancoraggio, aderenza con rottura coesiva del substrato (EN 12618-2) e viscosità dell'impasto circa 335 mPa*s (rotore 2 RPM 50 - Metodo Brookefield). | La stuccatura della fessura e l'inserimento delle cannule da iniezione sono realizzate mediante | sistema epossidico bicomponente in gel tixotropico, provvisto di marcatura CE e conforme ai requisiti prestazionali richiesti dalla norma EN 1504-4 per incollaggio di elementi strutturali e dalla norma EN 1504-6 per l’inghisaggio di barre di ancoraggio | - tipo Geolite Gel di Kerakoll. | Caratteristiche tecniche certificate del sistema epossidico: Euroclasse di reazione al fuoco D-s2,d0 (EN 13501-1); emissione di sostanze organiche volatili EC1 Plus certificato GEV-Emicode; temperatura di transizione vetrosa +60 °C (EN 12614). | Il prezzo è per metro lineare di ripristino con ampiezza media entro 1,2 mm. È altresì compresa la fornitura e posa in opera di tutti i materiali sopra descritti e quanto altro occorre per dare il lavoro finito. Sono esclusi: le prove di accettazione del materiale; le indagini pre e post intervento; tutti i sussidi necessari per l'esecuzione dei lavori ricadenti all'interno dei costi della sicurezza indiretti. | [17 empty] | Fornitura e posa in opera di sistema epossidico bicomponente, iperfluido, a bassissima viscosità per la riparazione di fessure in elementi in calcestruzzo armato e calcestruzzo - tipo Epofill di Kerakoll. La resina epossidica iperfluida è provvista di marcatura CE e conforme ai requisiti prestazionali richiesti dalla Norma EN 1504-5 per l'iniezione e dalla EN 1504-6 per l’ancoraggio, aderenza con rottura coesiva del substrato (EN 12618-2) e viscosità dell'impasto circa 335 mPa*s (rotore 2 RPM 50 - Metodo Brookefield). La stuccatura della fessura e l'inserimento delle cannule da iniezione sono realizzate mediante sistema epossidico bicomponente in gel tixotropico, provvisto di marcatura CE e conforme ai requisiti prestazionali richiesti dalla norma EN 1504-4 per incollaggio di elementi strutturali e dalla norma EN 1504-6 per l’inghisaggio di barre di ancoraggio - tipo Geolite Gel di Kerakoll. Caratteristiche tecniche certificate del sistema epossidico: Euroclasse di reazione al fuoco D-s2,d0 (EN 13501-1); emissione di sostanze organiche volatili EC1 Plus certificato GEV-Emicode; temperatura di transizione vetrosa +60 °C (EN 12614). Il prezzo è per metro lineare di ripristino con ampiezza media entro 1,2 mm. È altresì compresa la fornitura e posa in opera di tutti i materiali sopra descritti e quanto altro occorre per dare il lavoro finito. Sono esclusi: le prove di accettazione del materiale; le indagini pre e post intervento; tutti i sussidi necessari per l'esecuzione dei lavori ricadenti all'interno dei costi della sicurezza indiretti. |  | Fornitura e posa in opera di sistema epossidico bicomponente, iperfluido, a bassissima viscosità per la riparazione di fessure in elementi in calcestruzzo armato e calcestruzzo - tipo Epofill di Kerakoll. La resina epossidica iperfluida è provvista di marcatura CE e conforme ai requisiti prestazionali richiesti dalla Norma EN 1504-5 per l'iniezione e dalla EN 1504-6 per l’ancoraggio, aderenza con rottura coesiva del substrato (EN 12618-2) e viscosità dell'impasto circa 335 mPa*s (rotore 2 RPM 50 - Metodo Brookefield). La stuccatura della fessura e l'inserimento delle cannule da iniezione sono realizzate mediante sistema epossidico bicomponente in gel tixotropico, provvisto di marcatura CE e conforme ai requisiti prestazionali richiesti dalla norma EN 1504-4 per incollaggio di elementi strutturali e dalla norma EN 1504-6 per l’inghisaggio di barre di ancoraggio - tipo Geolite Gel di Kerakoll. Caratteristiche tecniche certificate del sistema epossidico: Euroclasse di reazione al fuoco D-s2,d0 (EN 13501-1); emissione di sostanze organiche volatili EC1 Plus certificato GEV-Emicode; temperatura di transizione vetrosa +60 °C (EN 12614). | L'intervento si svolge nelle seguenti fasi: preparazione della superficie, pulizia per eliminare residui di polvere, grasso e oli e svasatura della lesione; esecuzione dei fori ai lati della lesione e soffiatura per eliminare residui di polveri dovuti alla lavorazione; installazione degli iniettori di plastica; stuccatura preliminare della superficie della lesione mediante adesivo epossidico minerale; iniezione di sistema epossidico bicomponente iperfluido, partendo dall’iniettore posto più in basso fino alla fuoriuscita del materiale dall’iniettore successivo; rimozione degli iniettori impiegati e sigillatura dei fori utilizzati mediante adesivo epossidico minerale. La quantificazione è espressa per metro lineare. |  | Fornitura e posa in opera di sistema epossidico bicomponente, iperfluido, a bassissima viscosità per la riparazione di fessure in elementi in calcestruzzo armato e calcestruzzo - tipo Epofill di Kerakoll. La resina epossidica iperfluida è provvista di marcatura CE e conforme ai requisiti prestazionali richiesti dalla Norma EN 1504-5 per l'iniezione e dalla EN 1504-6 per l’ancoraggio, aderenza con rottura coesiva del substrato (EN 12618-2) e viscosità dell'impasto circa 335 mPa*s (rotore 2 RPM 50 - Metodo Brookefield). La stuccatura della fessura e l'inserimento delle cannule da iniezione sono realizzate mediante sistema epossidico bicomponente in gel tixotropico, provvisto di marcatura CE e conforme ai requisiti prestazionali richiesti dalla norma EN 1504-4 per incollaggio di elementi strutturali e dalla norma EN 1504-6 per l’inghisaggio di barre di ancoraggio - tipo Geolite Gel di Kerakoll. Caratteristiche tecniche certificate del sistema epossidico: Euroclasse di reazione al fuoco D-s2,d0 (EN 13501-1); emissione di sostanze organiche volatili EC1 Plus certificato GEV-Emicode; temperatura di transizione vetrosa +60 °C (EN 12614). L'intervento si svolge nelle seguenti fasi: preparazione della superficie, pulizia per eliminare residui di polvere, grasso e oli e svasatura della lesione; esecuzione dei fori ai lati della lesione e soffiatura per eliminare residui di polveri dovuti alla lavorazione; installazione degli iniettori di plastica; stuccatura preliminare della superficie della lesione mediante adesivo epossidico minerale; iniezione di sistema epossidico bicomponente iperfluido, partendo dall’iniettore posto più in basso fino alla fuoriuscita del materiale dall’iniettore successivo; rimozione degli iniettori impiegati e sigillatura dei fori utilizzati mediante adesivo epossidico minerale. La quantificazione è espressa per metro lineare.
Tav 1.2 | Fornitura e posa in opera di | geomalta minerale, tixotropica a presa normale, a base di geolegante, a bassissimo contenuto di polimeri petrolchimici ed esente da fibre organiche | per il ripristino monolitico localizzato o generalizzato di sezioni danneggiate o degradate di elementi in calcestruzzo armato e per il contestuale trattamento dei ferri di armatura e rasatura protettiva – tipo | Geolite | di Kerakoll. | La malta è provvista di marcatura CE e conforme ai requisiti prestazionali richiesti dalla Norma EN 1504-7 per la passivazione delle barre di armatura, dalla EN 1504‑3, Classe R4 (stagionatura CC e PCC) per la ricostruzione volumetrica e la rasatura, dalla EN 1504-2 per la protezione delle superfici e dalla EN 1504-6 per l’ancoraggio ad effetto espansivo di armatura in acciaio; nessuna corrosione della barra metallica (EN 15183), resistenza a compressione a 28 gg > 50 MPa (EN 12190), resistenza a trazione per flessione a 28 gg > 8 MPa (EN 196/1), legame di aderenza a 28 gg > 2 MPa (EN 1542), modulo elastico E a 28 gg ≥ 20 GPa (EN 13412), resistente alla carbonatazione (EN 13295), ritiro lineare < 0,3% (EN 12617-1), resistenza all’abrasione con perdita di peso del provino < 3000 mg (EN ISO 5470-1). | Il prezzo è per unità di superficie ricostruita per uno spessore medio di 10 mm. È altresì compresa la fornitura e posa in opera di tutti i materiali sopra descritti e quanto altro occorre per dare il lavoro finito. Sono esclusi: eventuale armatura metallica; le casseformi; l'applicazione di un eventuale ciclo protettivo compatibile con il ripristino e/o rinforzo eseguito; le prove di accettazione del materiale; le indagini pre e post intervento; tutti i sussidi necessari per l'esecuzione dei lavori ricadenti all'interno dei costi della sicurezza indiretti. | [20 empty] | Fornitura e posa in opera di geomalta minerale, tixotropica a presa normale, a base di geolegante, a bassissimo contenuto di polimeri petrolchimici ed esente da fibre organiche per il ripristino monolitico localizzato o generalizzato di sezioni danneggiate o degradate di elementi in calcestruzzo armato e per il contestuale trattamento dei ferri di armatura e rasatura protettiva – tipo Geolite di Kerakoll. La malta è provvista di marcatura CE e conforme ai requisiti prestazionali richiesti dalla Norma EN 1504-7 per la passivazione delle barre di armatura, dalla EN 1504‑3, Classe R4 (stagionatura CC e PCC) per la ricostruzione volumetrica e la rasatura, dalla EN 1504-2 per la protezione delle superfici e dalla EN 1504-6 per l’ancoraggio ad effetto espansivo di armatura in acciaio; nessuna corrosione della barra metallica (EN 15183), resistenza a compressione a 28 gg > 50 MPa (EN 12190), resistenza a trazione per flessione a 28 gg > 8 MPa (EN 196/1), legame di aderenza a 28 gg > 2 MPa (EN 1542), modulo elastico E a 28 gg ≥ 20 GPa (EN 13412), resistente alla carbonatazione (EN 13295), ritiro lineare < 0,3% (EN 12617-1), resistenza all’abrasione con perdita di peso del provino < 3000 mg (EN ISO 5470-1). Il prezzo è per unità di superficie ricostruita per uno spessore medio di 10 mm. È altresì compresa la fornitura e posa in opera di tutti i materiali sopra descritti e quanto altro occorre per dare il lavoro finito. Sono esclusi: eventuale armatura metallica; le casseformi; l'applicazione di un eventuale ciclo protettivo compatibile con il ripristino e/o rinforzo eseguito; le prove di accettazione del materiale; le indagini pre e post intervento; tutti i sussidi necessari per l'esecuzione dei lavori ricadenti all'interno dei costi della sicurezza indiretti. |  | Fornitura e posa in opera di geomalta minerale, tixotropica a presa normale, a base di geolegante, a bassissimo contenuto di polimeri petrolchimici ed esente da fibre organiche per il ripristino monolitico localizzato o generalizzato di sezioni danneggiate o degradate di elementi in calcestruzzo armato e per il contestuale trattamento dei ferri di armatura e rasatura protettiva – tipo Geolite di Kerakoll. La malta è provvista di marcatura CE e conforme ai requisiti prestazionali richiesti dalla Norma EN 1504-7 per la passivazione delle barre di armatura, dalla EN 1504‑3, Classe R4 (stagionatura CC e PCC) per la ricostruzione volumetrica e la rasatura, dalla EN 1504-2 per la protezione delle superfici e dalla EN 1504-6 per l’ancoraggio ad effetto espansivo di armatura in acciaio; nessuna corrosione della barra metallica (EN 15183), resistenza a compressione a 28 gg > 50 MPa (EN 12190), resistenza a trazione per flessione a 28 gg > 8 MPa (EN 196/1), legame di aderenza a 28 gg > 2 MPa (EN 1542), modulo elastico E a 28 gg ≥ 20 GPa (EN 13412), resistente alla carbonatazione (EN 13295), ritiro lineare < 0,3% (EN 12617-1), resistenza all’abrasione con perdita di peso del provino < 3000 mg (EN ISO 5470-1). | L'intervento si svolge nelle seguenti fasi: preparazione della superficie, irruvidimento del calcestruzzo e spazzolatura delle barre di armatura; inserimento di eventuale armatura integrativa (da contabilizzare a parte) e bagnatura a rifiuto del supporto; applicazione di malta tixotropica minerale per riprofilare e ripristinare il copriferro. La quantificazione è espressa per metro quadro di sezione ricostruita, considerando uno spessore medio di 10 mm. |  | Fornitura e posa in opera di geomalta minerale, tixotropica a presa normale, a base di geolegante, a bassissimo contenuto di polimeri petrolchimici ed esente da fibre organiche per il ripristino monolitico localizzato o generalizzato di sezioni danneggiate o degradate di elementi in calcestruzzo armato e per il contestuale trattamento dei ferri di armatura e rasatura protettiva – tipo Geolite di Kerakoll. La malta è provvista di marcatura CE e conforme ai requisiti prestazionali richiesti dalla Norma EN 1504-7 per la passivazione delle barre di armatura, dalla EN 1504‑3, Classe R4 (stagionatura CC e PCC) per la ricostruzione volumetrica e la rasatura, dalla EN 1504-2 per la protezione delle superfici e dalla EN 1504-6 per l’ancoraggio ad effetto espansivo di armatura in acciaio; nessuna corrosione della barra metallica (EN 15183), resistenza a compressione a 28 gg > 50 MPa (EN 12190), resistenza a trazione per flessione a 28 gg > 8 MPa (EN 196/1), legame di aderenza a 28 gg > 2 MPa (EN 1542), modulo elastico E a 28 gg ≥ 20 GPa (EN 13412), resistente alla carbonatazione (EN 13295), ritiro lineare < 0,3% (EN 12617-1), resistenza all’abrasione con perdita di peso del provino < 3000 mg (EN ISO 5470-1). L'intervento si svolge nelle seguenti fasi: preparazione della superficie, irruvidimento del calcestruzzo e spazzolatura delle barre di armatura; inserimento di eventuale armatura integrativa (da contabilizzare a parte) e bagnatura a rifiuto del supporto; applicazione di malta tixotropica minerale per riprofilare e ripristinare il copriferro. La quantificazione è espressa per metro quadro di sezione ricostruita, considerando uno spessore medio di 10 mm.
Tav 1.3A | Fornitura e posa in opera di | rinforzo strutturale di pilastri mediante ricostruzione volumetrica monolitica con aumento di sezione tramite getto entro cassero realizzato con | geomalta minerale certificata e colabile a base di geolegante a bassissimo contenuto di polimeri petrolchimici ed esente da fibre organiche | - tipo | Geolite Magma | di Kerakoll. | La malta è provvista di marcatura CE e conforme ai requisiti prestazionali richiesti dalla Norma EN 1504-7 per la passivazione delle barre di armatura, dalla EN 1504‑3, Classe R4 (stagionatura CC e PCC) per la ricostruzione volumetrica e il consolidamento, dalla EN 1504-6 per l’ancoraggio ad effetto espansivo di armatura in acciaio; nessuna corrosione della barra metallica (EN 15183), resistenza a compressione a 28 gg > 75 MPa (EN 12190), resistenza a trazione per flessione a 28 gg > 9 MPa (EN 196-1), legame di aderenza a 28 gg > 2 MPa (EN 1542), modulo elastico E a 28 gg ≥ 20 GPa (EN 13412), resistente alla carbonatazione (EN 13295), emissione di sostanze organiche volatili EC1 Plus certificato GEV-Emicode, rispondente ai requisiti CAM (Criteri Ambientali Minimi) dei paragrafi 2.5, 2.5.1, 3.2.3 e 3.2.8 del DM 23/06/2022, con certificazione ambientale EPD in accordo con ISO 14025:2006 and EN 15804:2012+A2:2019/AC:2021. |  |  |  |  | Il prezzo è per unità di superficie di ringrosso realizzata per uno spessore medio di | Geosteel Grid 200 | cm. È altresì compresa la fornitura e posa in opera di tutti i materiali sopra descritti e quanto altro occorre per dare il lavoro finito. Sono esclusi: l'armatura integrativa; le casseformi; l'applicazione di un eventuale ciclo protettivo compatibile con il ripristino e/o rinforzo eseguito; le prove di accettazione del materiale; le indagini pre e post intervento; tutti i sussidi necessari per l'esecuzione dei lavori ricadenti all'interno dei costi della sicurezza indiretti. | [13 empty] | Fornitura e posa in opera di rinforzo strutturale di pilastri mediante ricostruzione volumetrica monolitica con aumento di sezione tramite getto entro cassero realizzato con geomalta minerale certificata e colabile a base di geolegante a bassissimo contenuto di polimeri petrolchimici ed esente da fibre organiche - tipo Geolite Magma di Kerakoll. La malta è provvista di marcatura CE e conforme ai requisiti prestazionali richiesti dalla Norma EN 1504-7 per la passivazione delle barre di armatura, dalla EN 1504‑3, Classe R4 (stagionatura CC e PCC) per la ricostruzione volumetrica e il consolidamento, dalla EN 1504-6 per l’ancoraggio ad effetto espansivo di armatura in acciaio; nessuna corrosione della barra metallica (EN 15183), resistenza a compressione a 28 gg > 75 MPa (EN 12190), resistenza a trazione per flessione a 28 gg > 9 MPa (EN 196-1), legame di aderenza a 28 gg > 2 MPa (EN 1542), modulo elastico E a 28 gg ≥ 20 GPa (EN 13412), resistente alla carbonatazione (EN 13295), emissione di sostanze organiche volatili EC1 Plus certificato GEV-Emicode, rispondente ai requisiti CAM (Criteri Ambientali Minimi) dei paragrafi 2.5, 2.5.1, 3.2.3 e 3.2.8 del DM 23/06/2022, con certificazione ambientale EPD in accordo con ISO 14025:2006 and EN 15804:2012+A2:2019/AC:2021. Il prezzo è per unità di superficie di ringrosso realizzata per uno spessore medio di Geosteel Grid 200 cm. È altresì compresa la fornitura e posa in opera di tutti i materiali sopra descritti e quanto altro occorre per dare il lavoro finito. Sono esclusi: l'armatura integrativa; le casseformi; l'applicazione di un eventuale ciclo protettivo compatibile con il ripristino e/o rinforzo eseguito; le prove di accettazione del materiale; le indagini pre e post intervento; tutti i sussidi necessari per l'esecuzione dei lavori ricadenti all'interno dei costi della sicurezza indiretti. |  | Fornitura e posa in opera di rinforzo strutturale di pilastri mediante ricostruzione volumetrica monolitica con aumento di sezione tramite getto entro cassero realizzato con geomalta minerale certificata e colabile a base di geolegante a bassissimo contenuto di polimeri petrolchimici ed esente da fibre organiche - tipo Geolite Magma di Kerakoll. La malta è provvista di marcatura CE e conforme ai requisiti prestazionali richiesti dalla Norma EN 1504-7 per la passivazione delle barre di armatura, dalla EN 1504‑3, Classe R4 (stagionatura CC e PCC) per la ricostruzione volumetrica e il consolidamento, dalla EN 1504-6 per l’ancoraggio ad effetto espansivo di armatura in acciaio; nessuna corrosione della barra metallica (EN 15183), resistenza a compressione a 28 gg > 75 MPa (EN 12190), resistenza a trazione per flessione a 28 gg > 9 MPa (EN 196-1), legame di aderenza a 28 gg > 2 MPa (EN 1542), modulo elastico E a 28 gg ≥ 20 GPa (EN 13412), resistente alla carbonatazione (EN 13295), emissione di sostanze organiche volatili EC1 Plus certificato GEV-Emicode, rispondente ai requisiti CAM (Criteri Ambientali Minimi) dei paragrafi 2.5, 2.5.1, 3.2.3 e 3.2.8 del DM 23/06/2022, con certificazione ambientale EPD in accordo con ISO 14025:2006 and EN 15804:2012+A2:2019/AC:2021. | L'intervento si svolge nelle seguenti fasi: preparazione della superficie, irruvidimento del calcestruzzo e spazzolatura delle barre di armatura; inserimento di eventuale armatura integrativa e realizzazione cassero a tenuta (da contabilizzare a parte) e bagnatura a rifiuto del supporto; applicazione di malta colabile minerale per la ricostruzione volumetrica. La quantificazione è espressa per metro quadro di ringrosso realizzato, considerando uno spessore di | Geosteel Grid 200 cm. | Fornitura e posa in opera di rinforzo strutturale di pilastri mediante ricostruzione volumetrica monolitica con aumento di sezione tramite getto entro cassero realizzato con geomalta minerale certificata e colabile a base di geolegante a bassissimo contenuto di polimeri petrolchimici ed esente da fibre organiche - tipo Geolite Magma di Kerakoll. La malta è provvista di marcatura CE e conforme ai requisiti prestazionali richiesti dalla Norma EN 1504-7 per la passivazione delle barre di armatura, dalla EN 1504‑3, Classe R4 (stagionatura CC e PCC) per la ricostruzione volumetrica e il consolidamento, dalla EN 1504-6 per l’ancoraggio ad effetto espansivo di armatura in acciaio; nessuna corrosione della barra metallica (EN 15183), resistenza a compressione a 28 gg > 75 MPa (EN 12190), resistenza a trazione per flessione a 28 gg > 9 MPa (EN 196-1), legame di aderenza a 28 gg > 2 MPa (EN 1542), modulo elastico E a 28 gg ≥ 20 GPa (EN 13412), resistente alla carbonatazione (EN 13295), emissione di sostanze organiche volatili EC1 Plus certificato GEV-Emicode, rispondente ai requisiti CAM (Criteri Ambientali Minimi) dei paragrafi 2.5, 2.5.1, 3.2.3 e 3.2.8 del DM 23/06/2022, con certificazione ambientale EPD in accordo con ISO 14025:2006 and EN 15804:2012+A2:2019/AC:2021. L'intervento si svolge nelle seguenti fasi: preparazione della superficie, irruvidimento del calcestruzzo e spazzolatura delle barre di armatura; inserimento di eventuale armatura integrativa e realizzazione cassero a tenuta (da contabilizzare a parte) e bagnatura a rifiuto del supporto; applicazione di malta colabile minerale per la ricostruzione volumetrica. La quantificazione è espressa per metro quadro di ringrosso realizzato, considerando uno spessore di Geosteel Grid 200 cm.
Tav 1.3B | Fornitura e posa in opera di | sistema FRC (Fiber Reinforced Concrete) per il rinforzo di pilastri mediante ricostruzione volumetrica monolitica con aumento di sezione mediante getto entro cassero, realizzato con | geomalta minerale certificata e colabile a base di geolegante a bassissimo contenuto di polimeri petrolchimici ed esente da fibre organiche | miscelata con | fibre in acciaio ad alta resistenza e alto indice di carbonio | - tipo sistema Geolite FRC realizzato con | #N/A | in abbinamento a | #N/A | di Kerakoll. | #N/A | #N/A | #N/A | Il prezzo è per unità di superficie di ringrosso realizzata per uno spessore medio di | Geosteel Grid 200 | cm. È altresì compresa la fornitura e posa in opera di tutti i materiali sopra descritti e quanto altro occorre per dare il lavoro finito. Sono esclusi: le casseformi; l'applicazione di un eventuale ciclo protettivo compatibile con il ripristino e/o rinforzo eseguito; le prove di accettazione del materiale; le indagini pre e post intervento; tutti i sussidi necessari per l'esecuzione dei lavori ricadenti all'interno dei costi della sicurezza indiretti. | [11 empty] | #N/A |  | #N/A | L'intervento si svolge nelle seguenti fasi: preparazione della superficie, irruvidimento del calcestruzzo; realizzazione cassero a tenuta (da contabilizzare a parte) e bagnatura a rifiuto del supporto; miscelazione e applicazione del sistema FRC. La quantificazione è espressa per metro quadro di ringrosso realizzato, considerando uno spessore di | Geosteel Grid 200 cm. | #N/A
Tav 1.4A | Fornitura e posa in opera di | sistema SRG (Steel Reinforced Grout) | per il rinforzo a flessione di pilastri mediante placcaggio, provvisto di Marcatura CE tramite ETA, realizzato con tessuto unidirezionale in fibra di acciaio galvanizzato ad altissima resistenza, formato da micro-trefoli di acciaio prodotti secondo norma ISO 16120 -1/4 2017 fissati su microrete in fibra di vetro, del peso netto di fibra di circa | #N/A | , impregnato con matrice minerale inorganica, tixotropica, a presa normale - tipo Geosteel SRG realizzato con | Tipologia di reteGeosteel Grid 200 | abbinato a Geolite di Kerakoll. | Caratteristiche tecniche certificate del sistema: resistenza a trazione (valore caratteristico) = 2798 MPa, deformazione a trazione (valore caratteristico) = 1,52%, σlim,conv = 834 MPa, εlim,conv = 0,43%, modulo elastico del tessuto Ef = 195 GPa. | #N/A | La malta è provvista di marcatura CE e conforme ai requisiti prestazionali richiesti dalla Norma EN 1504-7 per la passivazione delle barre di armatura, dalla EN 1504‑3, Classe R4 (stagionatura CC e PCC) per la ricostruzione volumetrica e la rasatura, dalla EN 1504-2 per la protezione delle superfici e dalla EN 1504-6 per l’ancoraggio ad effetto espansivo di armatura in acciaio; nessuna corrosione della barra metallica (EN 15183), resistenza a compressione a 28 gg > 50 MPa (EN 12190), resistenza a trazione per flessione a 28 gg > 8 MPa (EN 196/1), legame di aderenza a 28 gg > 2 MPa (EN 1542), modulo elastico E a 28 gg ≥ 20 GPa (EN 13412), resistente alla carbonatazione (EN 13295), ritiro lineare < 0,3% (EN 12617-1), resistenza all’abrasione con perdita di peso del provino < 3000 mg (EN ISO 5470-1). | Il prezzo è per unità di superficie di rinforzo effettivamente posto in opera, comprese le eventuali sovrapposizioni. È altresì compresa la fornitura e posa in opera di tutti i materiali sopra descritti e quanto altro occorre per dare il lavoro finito. Sono esclusi: l'eventuale trattamento di ripristino di superfici degradate, ammalorate, decoese o non planari; l'ancoraggio delle estremità del tessuto in fibra d'acciaio tramite arrotolamento del tessuto ed inghisaggio delle code all'interno dei fori precedentemente realizzati; l'applicazione di un eventuale ciclo protettivo compatibile con il ripristino e/o rinforzo eseguito; le prove di accettazione del materiale; le indagini pre e post intervento; tutti i sussidi necessari per l'esecuzione dei lavori ricadenti all'interno dei costi della sicurezza indiretti. | [16 empty] | #N/A |  | #N/A | L'intervento si svolge nelle seguenti fasi: eventuale trattamento di ripristino delle superfici degradate, ammalorate, decoese o non planari (da contabilizzare a parte), irruvidimento della superficie garantendo asperità di almeno 5 mm e bagnatura a rifiuto delle superfici; stesura di un primo strato di malta, di spessore di circa 3 - 5 mm; con malta ancora fresca, procedere alla posa del tessuto in fibra di acciaio galvanizzato ad altissima resistenza, avendo cura di garantire una completa impregnazione del tessuto ed evitare la formazione di eventuali vuoti o bolle d’aria che possano compromettere l’adesione del tessuto alla matrice o al supporto; esecuzione del secondo strato di malta, per uno spessore complessivo del rinforzo di 5 – 8 mm, al fine di inglobare totalmente il tessuto di rinforzo e chiudere gli eventuali vuoti sottostanti; eventuale ripetizione delle fasi precedenti per tutti gli strati successivi di rinforzo previsti da progetto; eventuale ancoraggio certificato delle estremità del tessuto in fibra d’acciaio tramite arrotolamento del tessuto e inghisaggio delle code all’interno dei fori precedentemente realizzati mediante adesivo minerale epossidico/malta minerale fluida o placcaggio mediante elementi metallici installati con adesivo minerale epossidico (da contabilizzare a parte). La quantificazione è espressa per unità di superficie di rinforzo effettivamente posto in opera comprese le eventuali sovrapposizioni. |  | #N/A
Tav 1.4B | Fornitura e posa in opera di | sistema SRP (Steel Reinforced Polymer) | per il rinforzo a flessione di pilastri mediante placcaggio, provvisto di Marcatura CE tramite ETA, realizzato con tessuto unidirezionale in fibra di acciaio galvanizzato ad altissima resistenza, formato da micro-trefoli di acciaio prodotti secondo norma ISO 16120 -1/4 2017 fissati su microrete in fibra di vetro, del peso netto di fibra di circa | #N/A | , impregnato con sistema epossidico bicomponente in gel tixotropico, provvisto di marcatura CE e conforme ai requisiti prestazionali richiesti dalla norma EN 1504-4 per incollaggio di elementi strutturali e dalla norma EN 1504-6 per l’inghisaggio di barre di ancoraggio - tipo Geosteel SRP realizzato con | Tipologia di reteGeosteel Grid 200 | abbinato a Geolite Gel di Kerakoll. | #N/A | #N/A | Caratteristiche tecniche certificate del sistema epossidico: Euroclasse di reazione al fuoco D-s2,d0 (EN 13501-1); emissione di sostanze organiche volatili EC1 Plus certificato GEV-Emicode; temperatura di transizione vetrosa +60 °C (EN 12614). | Il prezzo è per unità di superficie di rinforzo effettivamente posto in opera, comprese le eventuali sovrapposizioni. È altresì compresa la fornitura e posa in opera di tutti i materiali sopra descritti e quanto altro occorre per dare il lavoro finito. Sono esclusi: l'eventuale trattamento di ripristino di superfici degradate, ammalorate, decoese o non planari; la stondatura degli spigoli; l'ancoraggio delle estremità del tessuto in fibra d'acciaio tramite arrotolamento del tessuto ed inghisaggio delle code all'interno dei fori precedentemente realizzati; l'applicazione di un eventuale ciclo protettivo compatibile con il ripristino e/o rinforzo eseguito; le prove di accettazione del materiale; le indagini pre e post intervento; tutti i sussidi necessari per l'esecuzione dei lavori ricadenti all'interno dei costi della sicurezza indiretti. | [16 empty] | #N/A |  | #N/A | L'intervento si svolge nelle seguenti fasi: eventuale trattamento di ripristino delle superfici degradate, ammalorate, decoese o non planari (da contabilizzare a parte), irruvidimento della superficie garantendo un'asperità di almeno 0,5 mm; stesura di un primo strato di spessore di circa 2 – 3 mm, di adesivo minerale epossidico; con adesivo ancora fresco, procedere alla posa del tessuto in fibra di acciaio galvanizzato ad altissima resistenza, avendo cura di garantire una completa impregnazione del tessuto ed evitare la formazione di eventuali vuoti o bolle d’aria che possano compromettere l’adesione del tessuto alla matrice o al supporto; esecuzione del secondo strato di matrice, per uno spessore complessivo del rinforzo di 3 – 4 mm, al fine di inglobare totalmente il tessuto di rinforzo e chiudere gli eventuali vuoti sottostanti; eventuale ripetizione delle fasi precedenti per tutti gli strati successivi di rinforzo previsti da progetto; eventuale ancoraggio certificato delle estremità del tessuto in fibra d’acciaio tramite arrotolamento del tessuto e inghisaggio delle code all’interno dei fori precedentemente realizzati mediante adesivo minerale epossidico/malta minerale fluida o placcaggio mediante elementi metallici installati con adesivo minerale epossidico (da contabilizzare a parte). La quantificazione è espressa per unità di superficie di rinforzo effettivamente posto in opera comprese le eventuali sovrapposizioni. |  | #N/A
Tav 1.5A | Fornitura e posa in opera di | sistema SRG (Steel Reinforced Grout) | per il rinforzo a taglio e confinamento di pilastri mediante placcaggio, provvisto di Marcatura CE tramite ETA, realizzato con tessuto unidirezionale in fibra di acciaio galvanizzato ad altissima resistenza, formato da micro-trefoli di acciaio prodotti secondo norma ISO 16120 -1/4 2017 fissati su microrete in fibra di vetro, del peso netto di fibra di circa | #N/A | , impregnato con matrice minerale inorganica, tixotropica, a presa normale - tipo Geosteel SRG realizzato con | Tipologia di reteGeosteel Grid 200 | abbinato a Geolite di Kerakoll. | Caratteristiche tecniche certificate del sistema: resistenza a trazione (valore caratteristico) = 2798 MPa, deformazione a trazione (valore caratteristico) = 1,52%, σlim,conv = 834 MPa, εlim,conv = 0,43%, modulo elastico del tessuto Ef = 195 GPa. | #N/A | La malta è provvista di marcatura CE e conforme ai requisiti prestazionali richiesti dalla Norma EN 1504-7 per la passivazione delle barre di armatura, dalla EN 1504‑3, Classe R4 (stagionatura CC e PCC) per la ricostruzione volumetrica e la rasatura, dalla EN 1504-2 per la protezione delle superfici e dalla EN 1504-6 per l’ancoraggio ad effetto espansivo di armatura in acciaio; nessuna corrosione della barra metallica (EN 15183), resistenza a compressione a 28 gg > 50 MPa (EN 12190), resistenza a trazione per flessione a 28 gg > 8 MPa (EN 196/1), legame di aderenza a 28 gg > 2 MPa (EN 1542), modulo elastico E a 28 gg ≥ 20 GPa (EN 13412), resistente alla carbonatazione (EN 13295), ritiro lineare < 0,3% (EN 12617-1), resistenza all’abrasione con perdita di peso del provino < 3000 mg (EN ISO 5470-1). | Il prezzo è per unità di superficie di rinforzo effettivamente posto in opera, comprese le eventuali sovrapposizioni. È altresì compresa la fornitura e posa in opera di tutti i materiali sopra descritti e quanto altro occorre per dare il lavoro finito. Sono esclusi: l'eventuale trattamento di ripristino di superfici degradate, ammalorate, decoese o non planari; la stondatura degli spigoli; l'applicazione di un eventuale ciclo protettivo compatibile con il ripristino e/o rinforzo eseguito; le prove di accettazione del materiale; le indagini pre e post intervento; tutti i sussidi necessari per l'esecuzione dei lavori ricadenti all'interno dei costi della sicurezza indiretti. | [16 empty] | #N/A |  | #N/A | L'intervento si svolge nelle seguenti fasi: eventuale trattamento di ripristino delle superfici degradate, ammalorate, decoese o non planari (da contabilizzare a parte), irruvidimento della superficie garantendo asperità di almeno 5 mm e stondatura degli spigoli con raggio di curvatura di almeno 20 mm e bagnatura a rifiuto delle superfici; piegatura del tessuto in fibra di acciaio galvanizzato ad altissima resistenza, in funzione della geometria dell’elemento strutturale mediante impiego di idonea piegatrice certificata; stesura di un primo strato di malta, di spessore di circa 3 - 5 mm; con malta ancora fresca, procedere alla posa del tessuto in fibra di acciaio galvanizzato ad altissima resistenza, avendo cura di garantire una completa impregnazione del tessuto ed evitare la formazione di eventuali vuoti o bolle d’aria che possano compromettere l’adesione del tessuto alla matrice o al supporto; esecuzione del secondo strato di malta, per uno spessore complessivo del rinforzo di 5 – 8 mm, al fine di inglobare totalmente il tessuto di rinforzo e chiudere gli eventuali vuoti sottostanti; eventuale ripetizione delle fasi precedenti per tutti gli strati successivi di rinforzo previsti da progetto. La quantificazione è espressa per unità di superficie di rinforzo effettivamente posto in opera comprese le eventuali sovrapposizioni. |  | #N/A
Tav 1.5B | Fornitura e posa in opera di | sistema SRP (Steel Reinforced Polymer) | per il rinforzo a taglio e confinamento di pilastri mediante placcaggio, provvisto di Marcatura CE tramite ETA, realizzato con tessuto unidirezionale in fibra di acciaio galvanizzato ad altissima resistenza, formato da micro-trefoli di acciaio prodotti secondo norma ISO 16120 -1/4 2017 fissati su microrete in fibra di vetro, del peso netto di fibra di circa | #N/A | , impregnato con sistema epossidico bicomponente in gel tixotropico, provvisto di marcatura CE e conforme ai requisiti prestazionali richiesti dalla norma EN 1504-4 per incollaggio di elementi strutturali e dalla norma EN 1504-6 per l’inghisaggio di barre di ancoraggio - tipo Geosteel SRP realizzato con | Tipologia di reteGeosteel Grid 200 | abbinato a Geolite Gel di Kerakoll. | #N/A | #N/A | Caratteristiche tecniche certificate del sistema epossidico: Euroclasse di reazione al fuoco D-s2,d0 (EN 13501-1); emissione di sostanze organiche volatili EC1 Plus certificato GEV-Emicode; temperatura di transizione vetrosa +60 °C (EN 12614). | Il prezzo è per unità di superficie di rinforzo effettivamente posto in opera, comprese le eventuali sovrapposizioni. È altresì compresa la fornitura e posa in opera di tutti i materiali sopra descritti e quanto altro occorre per dare il lavoro finito. Sono esclusi: l'eventuale trattamento di ripristino di superfici degradate, ammalorate, decoese o non planari; la stondatura degli spigoli; l'applicazione di un eventuale ciclo protettivo compatibile con il ripristino e/o rinforzo eseguito; le prove di accettazione del materiale; le indagini pre e post intervento; tutti i sussidi necessari per l'esecuzione dei lavori ricadenti all'interno dei costi della sicurezza indiretti. | [16 empty] | #N/A |  | #N/A | L'intervento si svolge nelle seguenti fasi: eventuale trattamento di ripristino delle superfici degradate, ammalorate, decoese o non planari (da contabilizzare a parte), irruvidimento della superficie garantendo un'asperità di almeno 0,5 mm e stondatura degli spigoli con raggio di curvatura di almeno 20 mm; piegatura del tessuto in fibra di acciaio galvanizzato ad altissima resistenza, in funzione della geometria dell’elemento strutturale mediante impiego di idonea piegatrice certificata; stesura di un primo strato di spessore di circa 2 – 3 mm, di adesivo minerale epossidico; con adesivo ancora fresco, procedere alla posa del tessuto in fibra di acciaio galvanizzato ad altissima resistenza, avendo cura di garantire una completa impregnazione del tessuto ed evitare la formazione di eventuali vuoti o bolle d’aria che possano compromettere l’adesione del tessuto alla matrice o al supporto; esecuzione del secondo strato di matrice, per uno spessore complessivo del rinforzo di 3 – 4 mm, al fine di inglobare totalmente il tessuto di rinforzo e chiudere gli eventuali vuoti sottostanti; eventuale ripetizione delle fasi precedenti per tutti gli strati successivi di rinforzo previsti da progetto. La quantificazione è espressa per unità di superficie di rinforzo effettivamente posto in opera comprese le eventuali sovrapposizioni. |  | #N/A
Tav 1.6A | Fornitura e posa in opera di | sistema SRG (Steel Reinforced Grout) | per il rinforzo di setti in c.a. mediante placcaggio, provvisto di Marcatura CE tramite ETA, realizzato con tessuto unidirezionale in fibra di acciaio galvanizzato ad altissima resistenza, formato da micro-trefoli di acciaio prodotti secondo norma ISO 16120 -1/4 2017 fissati su microrete in fibra di vetro, del peso netto di fibra di circa | #N/A | , impregnato con matrice minerale inorganica, tixotropica, a presa normale - tipo Geosteel SRG realizzato con | Tipologia di reteGeosteel Grid 200 | abbinato a Geolite di Kerakoll. | Caratteristiche tecniche certificate del sistema: resistenza a trazione (valore caratteristico) = 2798 MPa, deformazione a trazione (valore caratteristico) = 1,52%, σlim,conv = 834 MPa, εlim,conv = 0,43%, modulo elastico del tessuto Ef = 195 GPa. | #N/A | La malta è provvista di marcatura CE e conforme ai requisiti prestazionali richiesti dalla Norma EN 1504-7 per la passivazione delle barre di armatura, dalla EN 1504‑3, Classe R4 (stagionatura CC e PCC) per la ricostruzione volumetrica e la rasatura, dalla EN 1504-2 per la protezione delle superfici e dalla EN 1504-6 per l’ancoraggio ad effetto espansivo di armatura in acciaio; nessuna corrosione della barra metallica (EN 15183), resistenza a compressione a 28 gg > 50 MPa (EN 12190), resistenza a trazione per flessione a 28 gg > 8 MPa (EN 196/1), legame di aderenza a 28 gg > 2 MPa (EN 1542), modulo elastico E a 28 gg ≥ 20 GPa (EN 13412), resistente alla carbonatazione (EN 13295), ritiro lineare < 0,3% (EN 12617-1), resistenza all’abrasione con perdita di peso del provino < 3000 mg (EN ISO 5470-1). | Il prezzo è per unità di superficie di rinforzo effettivamente posto in opera, comprese le eventuali sovrapposizioni. È altresì compresa la fornitura e posa in opera di tutti i materiali sopra descritti e quanto altro occorre per dare il lavoro finito. Sono esclusi: l'eventuale trattamento di ripristino di superfici degradate, ammalorate, decoese o non planari; la stondatura degli spigoli; l'ancoraggio delle estremità del tessuto in fibra d'acciaio tramite arrotolamento del tessuto ed inghisaggio delle code all'interno dei fori precedentemente realizzati; l'applicazione di un eventuale ciclo protettivo compatibile con il ripristino e/o rinforzo eseguito; le prove di accettazione del materiale; le indagini pre e post intervento; tutti i sussidi necessari per l'esecuzione dei lavori ricadenti all'interno dei costi della sicurezza indiretti. | [16 empty] | #N/A |  | #N/A | L'intervento si svolge nelle seguenti fasi: eventuale trattamento di ripristino delle superfici degradate, ammalorate, decoese o non planari (da contabilizzare a parte), irruvidimento della superficie garantendo asperità di almeno 5 mm e stondatura degli spigoli con raggio di curvatura di almeno 20 mm e bagnatura a rifiuto delle superfici; piegatura del tessuto in fibra di acciaio galvanizzato ad altissima resistenza, in funzione della geometria dell’elemento strutturale mediante impiego di idonea piegatrice certificata; stesura di un primo strato di malta, di spessore di circa 3 - 5 mm; con malta ancora fresca, procedere alla posa del tessuto in fibra di acciaio galvanizzato ad altissima resistenza, avendo cura di garantire una completa impregnazione del tessuto ed evitare la formazione di eventuali vuoti o bolle d’aria che possano compromettere l’adesione del tessuto alla matrice o al supporto; esecuzione del secondo strato di malta, per uno spessore complessivo del rinforzo di 5 – 8 mm, al fine di inglobare totalmente il tessuto di rinforzo e chiudere gli eventuali vuoti sottostanti; eventuale ripetizione delle fasi precedenti per tutti gli strati successivi di rinforzo previsti da progetto; eventuale ancoraggio certificato delle estremità del tessuto in fibra d’acciaio tramite arrotolamento del tessuto e inghisaggio delle code all’interno dei fori precedentemente realizzati mediante adesivo minerale epossidico/malta minerale fluida o placcaggio mediante elementi metallici installati con adesivo minerale epossidico (da contabilizzare a parte). La quantificazione è espressa per unità di superficie di rinforzo effettivamente posto in opera comprese le eventuali sovrapposizioni. |  | #N/A
Tav 1.6B | Fornitura e posa in opera di | sistema SRP (Steel Reinforced Polymer) | per il rinforzo di setti in c.a. mediante placcaggio, provvisto di Marcatura CE tramite ETA, realizzato con tessuto unidirezionale in fibra di acciaio galvanizzato ad altissima resistenza, formato da micro-trefoli di acciaio prodotti secondo norma ISO 16120 -1/4 2017 fissati su microrete in fibra di vetro, del peso netto di fibra di circa | #N/A | , impregnato con sistema epossidico bicomponente in gel tixotropico, provvisto di marcatura CE e conforme ai requisiti prestazionali richiesti dalla norma EN 1504-4 per incollaggio di elementi strutturali e dalla norma EN 1504-6 per l’inghisaggio di barre di ancoraggio - tipo Geosteel SRP realizzato con | Tipologia di reteGeosteel Grid 200 | abbinato a Geolite Gel di Kerakoll. | #N/A | #N/A | Caratteristiche tecniche certificate del sistema epossidico: Euroclasse di reazione al fuoco D-s2,d0 (EN 13501-1); emissione di sostanze organiche volatili EC1 Plus certificato GEV-Emicode; temperatura di transizione vetrosa +60 °C (EN 12614). | Il prezzo è per unità di superficie di rinforzo effettivamente posto in opera, comprese le eventuali sovrapposizioni. È altresì compresa la fornitura e posa in opera di tutti i materiali sopra descritti e quanto altro occorre per dare il lavoro finito. Sono esclusi: l'eventuale trattamento di ripristino di superfici degradate, ammalorate, decoese o non planari; la stondatura degli spigoli; l'ancoraggio delle estremità del tessuto in fibra d'acciaio tramite arrotolamento del tessuto ed inghisaggio delle code all'interno dei fori precedentemente realizzati; l'applicazione di un eventuale ciclo protettivo compatibile con il ripristino e/o rinforzo eseguito; le prove di accettazione del materiale; le indagini pre e post intervento; tutti i sussidi necessari per l'esecuzione dei lavori ricadenti all'interno dei costi della sicurezza indiretti. | [16 empty] | #N/A |  | #N/A | L'intervento si svolge nelle seguenti fasi: eventuale trattamento di ripristino delle superfici degradate, ammalorate, decoese o non planari (da contabilizzare a parte), irruvidimento della superficie garantendo un'asperità di almeno 0,5 mm e stondatura degli spigoli con raggio di curvatura di almeno 20 mm; piegatura del tessuto in fibra di acciaio galvanizzato ad altissima resistenza, in funzione della geometria dell’elemento strutturale mediante impiego di idonea piegatrice certificata; stesura di un primo strato di spessore di circa 2 – 3 mm, di adesivo minerale epossidico; con adesivo ancora fresco, procedere alla posa del tessuto in fibra di acciaio galvanizzato ad altissima resistenza, avendo cura di garantire una completa impregnazione del tessuto ed evitare la formazione di eventuali vuoti o bolle d’aria che possano compromettere l’adesione del tessuto alla matrice o al supporto; esecuzione del secondo strato di matrice, per uno spessore complessivo del rinforzo di 3 – 4 mm, al fine di inglobare totalmente il tessuto di rinforzo e chiudere gli eventuali vuoti sottostanti; eventuale ripetizione delle fasi precedenti per tutti gli strati successivi di rinforzo previsti da progetto; eventuale ancoraggio certificato delle estremità del tessuto in fibra d’acciaio tramite arrotolamento del tessuto e inghisaggio delle code all’interno dei fori precedentemente realizzati mediante adesivo minerale epossidico/malta minerale fluida o placcaggio mediante elementi metallici installati con adesivo minerale epossidico (da contabilizzare a parte). La quantificazione è espressa per unità di superficie di rinforzo effettivamente posto in opera comprese le eventuali sovrapposizioni. |  | #N/A
Tav 1.7A | Fornitura e posa in opera di | sistema SRG (Steel Reinforced Grout) | per il rinforzo di nodi trave-pilastro di facciata, provvisto di Marcatura CE tramite ETA, realizzato con tessuto unidirezionale in fibra di acciaio galvanizzato ad altissima resistenza, formato da micro-trefoli di acciaio prodotti secondo norma ISO 16120 -1/4 2017 fissati su microrete in fibra di vetro, del peso netto di fibra di circa | #N/A | , impregnato con matrice minerale inorganica, tixotropica, a presa normale - tipo Geosteel SRG realizzato con | Tipologia di reteGeosteel Grid 200 | abbinato a Geolite di Kerakoll. | Caratteristiche tecniche certificate del sistema: resistenza a trazione (valore caratteristico) = 2798 MPa, deformazione a trazione (valore caratteristico) = 1,52%, σlim,conv = 834 MPa, εlim,conv = 0,43%, modulo elastico del tessuto Ef = 195 GPa. | #N/A | La malta è provvista di marcatura CE e conforme ai requisiti prestazionali richiesti dalla Norma EN 1504-7 per la passivazione delle barre di armatura, dalla EN 1504‑3, Classe R4 (stagionatura CC e PCC) per la ricostruzione volumetrica e la rasatura, dalla EN 1504-2 per la protezione delle superfici e dalla EN 1504-6 per l’ancoraggio ad effetto espansivo di armatura in acciaio; nessuna corrosione della barra metallica (EN 15183), resistenza a compressione a 28 gg > 50 MPa (EN 12190), resistenza a trazione per flessione a 28 gg > 8 MPa (EN 196/1), legame di aderenza a 28 gg > 2 MPa (EN 1542), modulo elastico E a 28 gg ≥ 20 GPa (EN 13412), resistente alla carbonatazione (EN 13295), ritiro lineare < 0,3% (EN 12617-1), resistenza all’abrasione con perdita di peso del provino < 3000 mg (EN ISO 5470-1). | Il prezzo è per unità di superficie di rinforzo effettivamente posto in opera, comprese le eventuali sovrapposizioni. È altresì compresa la fornitura e posa in opera di tutti i materiali sopra descritti e quanto altro occorre per dare il lavoro finito. Sono esclusi: l'eventuale trattamento di ripristino di superfici degradate, ammalorate, decoese o non planari; la stondatura degli spigoli; l'applicazione di un eventuale ciclo protettivo compatibile con il ripristino e/o rinforzo eseguito; le prove di accettazione del materiale; le indagini pre e post intervento; tutti i sussidi necessari per l'esecuzione dei lavori ricadenti all'interno dei costi della sicurezza indiretti. | [16 empty] | #N/A |  | #N/A | L'intervento si svolge nelle seguenti fasi: eventuale trattamento di ripristino delle superfici degradate, ammalorate, decoese o non planari (da contabilizzare a parte), irruvidimento della superficie garantendo asperità di almeno 5 mm e stondatura degli spigoli con raggio di curvatura di almeno 20 mm e bagnatura a rifiuto delle superfici; piegatura del tessuto in fibra di acciaio galvanizzato ad altissima resistenza, in funzione della geometria dell’elemento strutturale mediante impiego di idonea piegatrice certificata; stesura di un primo strato di malta, di spessore di circa 3 - 5 mm; con malta ancora fresca, procedere alla posa del tessuto in fibra di acciaio galvanizzato ad altissima resistenza, avendo cura di garantire una completa impregnazione del tessuto ed evitare la formazione di eventuali vuoti o bolle d’aria che possano compromettere l’adesione del tessuto alla matrice o al supporto; esecuzione del secondo strato di malta, per uno spessore complessivo del rinforzo di 5 – 8 mm, al fine di inglobare totalmente il tessuto di rinforzo e chiudere gli eventuali vuoti sottostanti; eventuale ripetizione delle fasi precedenti per tutti gli strati successivi di rinforzo previsti da progetto. La quantificazione è espressa per unità di superficie di rinforzo effettivamente posto in opera comprese le eventuali sovrapposizioni. |  | #N/A
Tav 1.7B | Fornitura e posa in opera di | sistema SRP (Steel Reinforced Polymer) | per il rinforzo di nodi trave-pilastro di facciata, provvisto di Marcatura CE tramite ETA, realizzato con tessuto unidirezionale in fibra di acciaio galvanizzato ad altissima resistenza, formato da micro-trefoli di acciaio prodotti secondo norma ISO 16120 -1/4 2017 fissati su microrete in fibra di vetro, del peso netto di fibra di circa | #N/A | , impregnato con sistema epossidico bicomponente in gel tixotropico, provvisto di marcatura CE e conforme ai requisiti prestazionali richiesti dalla norma EN 1504-4 per incollaggio di elementi strutturali e dalla norma EN 1504-6 per l’inghisaggio di barre di ancoraggio - tipo Geosteel SRP realizzato con | Tipologia di reteGeosteel Grid 200 | abbinato a Geolite Gel di Kerakoll. | #N/A | #N/A | Caratteristiche tecniche certificate del sistema epossidico: Euroclasse di reazione al fuoco D-s2,d0 (EN 13501-1); emissione di sostanze organiche volatili EC1 Plus certificato GEV-Emicode; temperatura di transizione vetrosa +60 °C (EN 12614). | Il prezzo è per unità di superficie di rinforzo effettivamente posto in opera, comprese le eventuali sovrapposizioni. È altresì compresa la fornitura e posa in opera di tutti i materiali sopra descritti e quanto altro occorre per dare il lavoro finito. Sono esclusi: l'eventuale trattamento di ripristino di superfici degradate, ammalorate, decoese o non planari; la stondatura degli spigoli; l'applicazione di un eventuale ciclo protettivo compatibile con il ripristino e/o rinforzo eseguito; le prove di accettazione del materiale; le indagini pre e post intervento; tutti i sussidi necessari per l'esecuzione dei lavori ricadenti all'interno dei costi della sicurezza indiretti. | [16 empty] | #N/A |  | #N/A | L'intervento si svolge nelle seguenti fasi: eventuale trattamento di ripristino delle superfici degradate, ammalorate, decoese o non planari (da contabilizzare a parte), irruvidimento della superficie garantendo un'asperità di almeno 0,5 mm e stondatura degli spigoli con raggio di curvatura di almeno 20 mm; piegatura del tessuto in fibra di acciaio galvanizzato ad altissima resistenza, in funzione della geometria dell’elemento strutturale mediante impiego di idonea piegatrice certificata; stesura di un primo strato di spessore di circa 2 – 3 mm, di adesivo minerale epossidico; con adesivo ancora fresco, procedere alla posa del tessuto in fibra di acciaio galvanizzato ad altissima resistenza, avendo cura di garantire una completa impregnazione del tessuto ed evitare la formazione di eventuali vuoti o bolle d’aria che possano compromettere l’adesione del tessuto alla matrice o al supporto; esecuzione del secondo strato di matrice, per uno spessore complessivo del rinforzo di 3 – 4 mm, al fine di inglobare totalmente il tessuto di rinforzo e chiudere gli eventuali vuoti sottostanti; eventuale ripetizione delle fasi precedenti per tutti gli strati successivi di rinforzo previsti da progetto. La quantificazione è espressa per unità di superficie di rinforzo effettivamente posto in opera comprese le eventuali sovrapposizioni. |  | #N/A
Tav 1.8A | Fornitura e posa in opera di | sistema SRG (Steel Reinforced Grout) | per il rinforzo di nodi trave-pilastro d'angolo, provvisto di Marcatura CE tramite ETA, realizzato con tessuto unidirezionale in fibra di acciaio galvanizzato ad altissima resistenza, formato da micro-trefoli di acciaio prodotti secondo norma ISO 16120 -1/4 2017 fissati su microrete in fibra di vetro, del peso netto di fibra di circa | #N/A | , impregnato con matrice minerale inorganica, tixotropica, a presa normale - tipo Geosteel SRG realizzato con | Tipologia di reteGeosteel Grid 200 | abbinato a Geolite di Kerakoll. | Caratteristiche tecniche certificate del sistema: resistenza a trazione (valore caratteristico) = 2798 MPa, deformazione a trazione (valore caratteristico) = 1,52%, σlim,conv = 834 MPa, εlim,conv = 0,43%, modulo elastico del tessuto Ef = 195 GPa. | #N/A | La malta è provvista di marcatura CE e conforme ai requisiti prestazionali richiesti dalla Norma EN 1504-7 per la passivazione delle barre di armatura, dalla EN 1504‑3, Classe R4 (stagionatura CC e PCC) per la ricostruzione volumetrica e la rasatura, dalla EN 1504-2 per la protezione delle superfici e dalla EN 1504-6 per l’ancoraggio ad effetto espansivo di armatura in acciaio; nessuna corrosione della barra metallica (EN 15183), resistenza a compressione a 28 gg > 50 MPa (EN 12190), resistenza a trazione per flessione a 28 gg > 8 MPa (EN 196/1), legame di aderenza a 28 gg > 2 MPa (EN 1542), modulo elastico E a 28 gg ≥ 20 GPa (EN 13412), resistente alla carbonatazione (EN 13295), ritiro lineare < 0,3% (EN 12617-1), resistenza all’abrasione con perdita di peso del provino < 3000 mg (EN ISO 5470-1). | Il prezzo è per unità di superficie di rinforzo effettivamente posto in opera, comprese le eventuali sovrapposizioni. È altresì compresa la fornitura e posa in opera di tutti i materiali sopra descritti e quanto altro occorre per dare il lavoro finito. Sono esclusi: l'eventuale trattamento di ripristino di superfici degradate, ammalorate, decoese o non planari; la stondatura degli spigoli; l'applicazione di un eventuale ciclo protettivo compatibile con il ripristino e/o rinforzo eseguito; le prove di accettazione del materiale; le indagini pre e post intervento; tutti i sussidi necessari per l'esecuzione dei lavori ricadenti all'interno dei costi della sicurezza indiretti. | [16 empty] | #N/A |  | #N/A | L'intervento si svolge nelle seguenti fasi: eventuale trattamento di ripristino delle superfici degradate, ammalorate, decoese o non planari (da contabilizzare a parte), irruvidimento della superficie garantendo asperità di almeno 5 mm e stondatura degli spigoli con raggio di curvatura di almeno 20 mm e bagnatura a rifiuto delle superfici; piegatura del tessuto in fibra di acciaio galvanizzato ad altissima resistenza, in funzione della geometria dell’elemento strutturale mediante impiego di idonea piegatrice certificata; stesura di un primo strato di malta, di spessore di circa 3 - 5 mm; con malta ancora fresca, procedere alla posa del tessuto in fibra di acciaio galvanizzato ad altissima resistenza, avendo cura di garantire una completa impregnazione del tessuto ed evitare la formazione di eventuali vuoti o bolle d’aria che possano compromettere l’adesione del tessuto alla matrice o al supporto; esecuzione del secondo strato di malta, per uno spessore complessivo del rinforzo di 5 – 8 mm, al fine di inglobare totalmente il tessuto di rinforzo e chiudere gli eventuali vuoti sottostanti; eventuale ripetizione delle fasi precedenti per tutti gli strati successivi di rinforzo previsti da progetto. La quantificazione è espressa per unità di superficie di rinforzo effettivamente posto in opera comprese le eventuali sovrapposizioni. |  | #N/A
Tav 1.8B | Fornitura e posa in opera di | sistema SRP (Steel Reinforced Polymer) | per il rinforzo di nodi trave-pilastro d'angolo, provvisto di Marcatura CE tramite ETA, realizzato con tessuto unidirezionale in fibra di acciaio galvanizzato ad altissima resistenza, formato da micro-trefoli di acciaio prodotti secondo norma ISO 16120 -1/4 2017 fissati su microrete in fibra di vetro, del peso netto di fibra di circa | #N/A | , impregnato con sistema epossidico bicomponente in gel tixotropico, provvisto di marcatura CE e conforme ai requisiti prestazionali richiesti dalla norma EN 1504-4 per incollaggio di elementi strutturali e dalla norma EN 1504-6 per l’inghisaggio di barre di ancoraggio - tipo Geosteel SRP realizzato con | Tipologia di reteGeosteel Grid 200 | abbinato a Geolite Gel di Kerakoll. | #N/A | #N/A | Caratteristiche tecniche certificate del sistema epossidico: Euroclasse di reazione al fuoco D-s2,d0 (EN 13501-1); emissione di sostanze organiche volatili EC1 Plus certificato GEV-Emicode; temperatura di transizione vetrosa +60 °C (EN 12614). | Il prezzo è per unità di superficie di rinforzo effettivamente posto in opera, comprese le eventuali sovrapposizioni. È altresì compresa la fornitura e posa in opera di tutti i materiali sopra descritti e quanto altro occorre per dare il lavoro finito. Sono esclusi: l'eventuale trattamento di ripristino di superfici degradate, ammalorate, decoese o non planari; la stondatura degli spigoli; l'applicazione di un eventuale ciclo protettivo compatibile con il ripristino e/o rinforzo eseguito; le prove di accettazione del materiale; le indagini pre e post intervento; tutti i sussidi necessari per l'esecuzione dei lavori ricadenti all'interno dei costi della sicurezza indiretti. | [16 empty] | #N/A |  | #N/A | L'intervento si svolge nelle seguenti fasi: eventuale trattamento di ripristino delle superfici degradate, ammalorate, decoese o non planari (da contabilizzare a parte), irruvidimento della superficie garantendo un'asperità di almeno 0,5 mm e stondatura degli spigoli con raggio di curvatura di almeno 20 mm; piegatura del tessuto in fibra di acciaio galvanizzato ad altissima resistenza, in funzione della geometria dell’elemento strutturale mediante impiego di idonea piegatrice certificata; stesura di un primo strato di spessore di circa 2 – 3 mm, di adesivo minerale epossidico; con adesivo ancora fresco, procedere alla posa del tessuto in fibra di acciaio galvanizzato ad altissima resistenza, avendo cura di garantire una completa impregnazione del tessuto ed evitare la formazione di eventuali vuoti o bolle d’aria che possano compromettere l’adesione del tessuto alla matrice o al supporto; esecuzione del secondo strato di matrice, per uno spessore complessivo del rinforzo di 3 – 4 mm, al fine di inglobare totalmente il tessuto di rinforzo e chiudere gli eventuali vuoti sottostanti; eventuale ripetizione delle fasi precedenti per tutti gli strati successivi di rinforzo previsti da progetto. La quantificazione è espressa per unità di superficie di rinforzo effettivamente posto in opera comprese le eventuali sovrapposizioni. |  | #N/A
Tav 1.9 | Fornitura e posa in opera di | sistema SRP (Steel Reinforced Polymer) | per il consolidamento e rinforzo a flessione di solai in laterocemento, provvisto di Marcatura CE tramite ETA, realizzato con tessuto unidirezionale in fibra di acciaio galvanizzato ad altissima resistenza, formato da micro-trefoli di acciaio prodotti secondo norma ISO 16120 -1/4 2017 fissati su microrete in fibra di vetro, del peso netto di fibra di circa | #N/A | , impregnato con | rete biassiale bilanciata in fibra di basalto e acciaio inox AISI 304 con trattamento protettivo alcali-resistente con resina all'acqua priva di solventi (massa totale 200 g/mq) | - tipo sistema Geosteel SRP realizzato con IniezioniNOabbinato a Geosteel Grid 200 di Kerakoll. | #N/A | #N/A | Caratteristiche della rete certificate: resistenza a trazione del filo > 750 MPa, dimensione della maglia 17x17 mm, spessore equivalente tf (0°-90°) = 0,032 mm, carico a trazione per unità di larghezza Ff ≈ 40 kN/m. | Il prezzo è per unità di superficie di rinforzo effettivamente posto in opera, comprese le eventuali sovrapposizioni. È altresì compresa la fornitura e posa in opera di tutti i materiali sopra descritti e quanto altro occorre per dare il lavoro finito. Sono esclusi: l'eventuale trattamento di ripristino di superfici degradate, ammalorate, decoese o non planari; i dispositivi di ancoraggio mediante connettori o piastre metalliche; i materiali per il riempimento delle pignatte; l’intonaco di regolarizzazione finale; le prove di accettazione del materiale; le indagini pre e post intervento; tutti i sussidi necessari per l'esecuzione dei lavori ricadenti all'interno dei costi della sicurezza indiretti. | [16 empty] | #N/A |  | #N/A | L'intervento si svolge nelle seguenti fasi: eventuale trattamento di ripristino delle superfici degradate, ammalorate, decoese o non planari (da contabilizzare a parte), irruvidimento della superficie garantendo asperità di almeno 5 mm e stondatura degli spigoli con raggio di curvatura di almeno 20 mm e bagnatura a rifiuto delle superfici; stesura di un primo strato di malta, di spessore di circa 3 - 5 mm; con malta ancora fresca, procedere alla posa del tessuto in fibra di acciaio galvanizzato ad altissima resistenza, avendo cura di garantire una completa impregnazione del tessuto ed evitare la formazione di eventuali vuoti o bolle d’aria che possano compromettere l’adesione del tessuto alla matrice o al supporto; esecuzione del secondo strato di malta, per uno spessore complessivo del rinforzo di 5 – 8 mm, al fine di inglobare totalmente il tessuto di rinforzo e chiudere gli eventuali vuoti sottostanti; eventuale ripetizione delle fasi precedenti per tutti gli strati successivi di rinforzo previsti da progetto. La quantificazione è espressa per unità di superficie di rinforzo effettivamente posto in opera comprese le eventuali sovrapposizioni. |  | #N/A | L'intervento si svolge nelle seguenti fasi: eventuale trattamento di ripristino delle superfici degradate, ammalorate, decoese o non planari (da contabilizzare a parte), irruvidimento della superficie garantendo un'asperità di almeno 0,5 mm e stondatura degli spigoli con raggio di curvatura di almeno 20 mm; stesura di un primo strato di spessore di circa 2 – 3 mm, di adesivo minerale epossidico; con adesivo ancora fresco, procedere alla posa del tessuto in fibra di acciaio galvanizzato ad altissima resistenza, avendo cura di garantire una completa impregnazione del tessuto ed evitare la formazione di eventuali vuoti o bolle d’aria che possano compromettere l’adesione del tessuto alla matrice o al supporto; esecuzione del secondo strato di matrice, per uno spessore complessivo del rinforzo di 3 – 4 mm, al fine di inglobare totalmente il tessuto di rinforzo e chiudere gli eventuali vuoti sottostanti; eventuale ripetizione delle fasi precedenti per tutti gli strati successivi di rinforzo previsti da progetto. La quantificazione è espressa per unità di superficie di rinforzo effettivamente posto in opera comprese le eventuali sovrapposizioni.
Tav 1.10A | Fornitura e posa in opera di | sistema di presidio antisfondellamento per solaio in laterocemento (con intonaco ben adeso e non asportabile) realizzato con | rete biassiale bilanciata in fibra di basalto e acciaio inox AISI 304 con trattamento protettivo alcali-resistente con resina all'acqua priva di solventi (massa totale 200 g/mq) | e intonaco-rasante a base di pura calce idraulica naturale NHL 3.5 e geolegante | con ancoraggio del sistema a elementi strutturali - tipo sistema antisfondellamento realizzato con | Geosteel Grid 200 | abbinato a Geocalce Multiuso di Kerakoll. | Caratteristiche della rete certificate: resistenza a trazione del filo > 750 MPa, dimensione della maglia 17x17 mm, spessore equivalente tf (0°-90°) = 0,032 mm, carico a trazione per unità di larghezza Ff ≈ 40 kN/m. |  | Le connessioni alla struttura, nel numero di | 4 al mq, | sono realizzate mediante barre elicoidali malta traspirante fluida inorganica a base di pura calce idraulica naturale NHL 3.5 di lunghezza pari a | su singolo lato | mm, installate in apposito foro pilota e poste in opera mediante apposito mandrino - tipo | NO | di Kerakoll. | Caratteristiche della malta certificate: classe della malta G/M15 (EN 998/2), permeabilità al vapore acqueo da 15 a 35 (EN 1745), resistenza a compressione a 28 gg ≥ 15 N/mm2 (EN 1015-11), modulo elastico 9,5 GPa (EN 13412), tensione di aderenza della barra inghisata ≥ 3,5 MPa. | Il prezzo è per unità di superficie di rinforzo effettivamente posto in opera, comprese le eventuali sovrapposizioni e gli ancoraggi con la relativa preparazione dei fori. È altresì compresa la fornitura e posa in opera di tutti i materiali sopra descritti e quanto altro occorre per dare il lavoro finito. Sono esclusi: l’asportazione di pitture esistenti e di eventuali parti friabili e/o non perfettamente ancorate; le prove di accettazione del materiale; le indagini pre e post intervento; tutti i sussidi necessari per l'esecuzione dei lavori ricadenti all'interno dei costi della sicurezza indiretti. | [9 empty] | Fornitura e posa in opera di sistema di presidio antisfondellamento per solaio in laterocemento (con intonaco ben adeso e non asportabile) realizzato con rete biassiale bilanciata in fibra di basalto e acciaio inox AISI 304 con trattamento protettivo alcali-resistente con resina all'acqua priva di solventi (massa totale 200 g/mq) e intonaco-rasante a base di pura calce idraulica naturale NHL 3.5 e geolegante con ancoraggio del sistema a elementi strutturali - tipo sistema antisfondellamento realizzato con Geosteel Grid 200 abbinato a Geocalce Multiuso di Kerakoll. Caratteristiche della rete certificate: resistenza a trazione del filo > 750 MPa, dimensione della maglia 17x17 mm, spessore equivalente tf (0°-90°) = 0,032 mm, carico a trazione per unità di larghezza Ff ≈ 40 kN/m. Le connessioni alla struttura, nel numero di 4 al mq, sono realizzate mediante barre elicoidali malta traspirante fluida inorganica a base di pura calce idraulica naturale NHL 3.5 di lunghezza pari a su singolo lato mm, installate in apposito foro pilota e poste in opera mediante apposito mandrino - tipo NOdi Kerakoll. Caratteristiche della malta certificate: classe della malta G/M15 (EN 998/2), permeabilità al vapore acqueo da 15 a 35 (EN 1745), resistenza a compressione a 28 gg ≥ 15 N/mm2 (EN 1015-11), modulo elastico 9,5 GPa (EN 13412), tensione di aderenza della barra inghisata ≥ 3,5 MPa. Il prezzo è per unità di superficie di rinforzo effettivamente posto in opera, comprese le eventuali sovrapposizioni e gli ancoraggi con la relativa preparazione dei fori. È altresì compresa la fornitura e posa in opera di tutti i materiali sopra descritti e quanto altro occorre per dare il lavoro finito. Sono esclusi: l’asportazione di pitture esistenti e di eventuali parti friabili e/o non perfettamente ancorate; le prove di accettazione del materiale; le indagini pre e post intervento; tutti i sussidi necessari per l'esecuzione dei lavori ricadenti all'interno dei costi della sicurezza indiretti. |  | Fornitura e posa in opera di sistema di presidio antisfondellamento per solaio in laterocemento (con intonaco ben adeso e non asportabile) realizzato con rete biassiale bilanciata in fibra di basalto e acciaio inox AISI 304 con trattamento protettivo alcali-resistente con resina all'acqua priva di solventi (massa totale 200 g/mq) e intonaco-rasante a base di pura calce idraulica naturale NHL 3.5 e geolegante con ancoraggio del sistema a elementi strutturali - tipo sistema antisfondellamento realizzato con Geosteel Grid 200 abbinato a Geocalce Multiuso di Kerakoll. Caratteristiche della rete certificate: resistenza a trazione del filo > 750 MPa, dimensione della maglia 17x17 mm, spessore equivalente tf (0°-90°) = 0,032 mm, carico a trazione per unità di larghezza Ff ≈ 40 kN/m. Le connessioni alla struttura, nel numero di 4 al mq, sono realizzate mediante barre elicoidali malta traspirante fluida inorganica a base di pura calce idraulica naturale NHL 3.5 di lunghezza pari a su singolo lato mm, installate in apposito foro pilota e poste in opera mediante apposito mandrino - tipo NOdi Kerakoll. Caratteristiche della malta certificate: classe della malta G/M15 (EN 998/2), permeabilità al vapore acqueo da 15 a 35 (EN 1745), resistenza a compressione a 28 gg ≥ 15 N/mm2 (EN 1015-11), modulo elastico 9,5 GPa (EN 13412), tensione di aderenza della barra inghisata ≥ 3,5 MPa. | L'intervento si svolge nelle seguenti fasi: asportazione di parti friabili e/o non perfettamente ancorate che possano pregiudicare l’adesione (da contabilizzare a parte) e realizzazione del foro pilota con successiva installazione della barra elicoidale; applicazione di un primo strato di rasante minerale, spessore medio 3 mm; con rasante ancora fresco, procedere alla posa della rete in fibra di basalto (o vetro-aramide), avendo cura di garantire una completa impregnazione della rete ed evitare la formazione di eventuali vuoti o bolle d’aria che possano compromettere l’adesione della rete alla matrice o al supporto; piegatura terminale della barra o avvitamento di apposito tassello sulla parte terminale della barra elicoidale precedentemente installata; esecuzione del secondo strato di matrice per uno spessore complessivo del sistema pari a circa 5 mm, al fine di inglobare totalmente la rete di rinforzo e chiudere gli eventuali vuoti sottostanti. La quantificazione è espressa per unità di superficie di presidio effettivamente posto in opera comprese le eventuali sovrapposizioni. |  | Fornitura e posa in opera di sistema di presidio antisfondellamento per solaio in laterocemento (con intonaco ben adeso e non asportabile) realizzato con rete biassiale bilanciata in fibra di basalto e acciaio inox AISI 304 con trattamento protettivo alcali-resistente con resina all'acqua priva di solventi (massa totale 200 g/mq) e intonaco-rasante a base di pura calce idraulica naturale NHL 3.5 e geolegante con ancoraggio del sistema a elementi strutturali - tipo sistema antisfondellamento realizzato con Geosteel Grid 200 abbinato a Geocalce Multiuso di Kerakoll. Caratteristiche della rete certificate: resistenza a trazione del filo > 750 MPa, dimensione della maglia 17x17 mm, spessore equivalente tf (0°-90°) = 0,032 mm, carico a trazione per unità di larghezza Ff ≈ 40 kN/m. Le connessioni alla struttura, nel numero di 4 al mq, sono realizzate mediante barre elicoidali malta traspirante fluida inorganica a base di pura calce idraulica naturale NHL 3.5 di lunghezza pari a su singolo lato mm, installate in apposito foro pilota e poste in opera mediante apposito mandrino - tipo NOdi Kerakoll. Caratteristiche della malta certificate: classe della malta G/M15 (EN 998/2), permeabilità al vapore acqueo da 15 a 35 (EN 1745), resistenza a compressione a 28 gg ≥ 15 N/mm2 (EN 1015-11), modulo elastico 9,5 GPa (EN 13412), tensione di aderenza della barra inghisata ≥ 3,5 MPa. L'intervento si svolge nelle seguenti fasi: asportazione di parti friabili e/o non perfettamente ancorate che possano pregiudicare l’adesione (da contabilizzare a parte) e realizzazione del foro pilota con successiva installazione della barra elicoidale; applicazione di un primo strato di rasante minerale, spessore medio 3 mm; con rasante ancora fresco, procedere alla posa della rete in fibra di basalto (o vetro-aramide), avendo cura di garantire una completa impregnazione della rete ed evitare la formazione di eventuali vuoti o bolle d’aria che possano compromettere l’adesione della rete alla matrice o al supporto; piegatura terminale della barra o avvitamento di apposito tassello sulla parte terminale della barra elicoidale precedentemente installata; esecuzione del secondo strato di matrice per uno spessore complessivo del sistema pari a circa 5 mm, al fine di inglobare totalmente la rete di rinforzo e chiudere gli eventuali vuoti sottostanti. La quantificazione è espressa per unità di superficie di presidio effettivamente posto in opera comprese le eventuali sovrapposizioni.
Tav 1.10B | Fornitura e posa in opera di | sistema di ripristino e prevenzione antisfondellamento per solaio in laterocemento, previo ripristino della planarità del solaio con sistema compatibile contabilizzato a parte in altra voce, realizzato con | rete biassiale bilanciata in fibra di basalto e acciaio inox AISI 304 con trattamento protettivo alcali-resistente con resina all'acqua priva di solventi (massa totale 200 g/mq) | #N/A | - tipo sistema antisfondellamento realizzato con | Geosteel Grid 200 | abbinato a NOdi Kerakoll. | Caratteristiche della rete certificate: resistenza a trazione del filo > 750 MPa, dimensione della maglia 17x17 mm, spessore equivalente tf (0°-90°) = 0,032 mm, carico a trazione per unità di larghezza Ff ≈ 40 kN/m. | #N/A | Il prezzo è per unità di superficie di rinforzo effettivamente posto in opera, comprese le eventuali sovrapposizioni. È altresì compresa la fornitura e posa in opera di tutti i materiali sopra descritti e quanto altro occorre per dare il lavoro finito. Sono esclusi: l’asportazione di intonaci e pitture esistenti e di eventuali parti friabili e/o non perfettamente ancorate; la demolizione delle cartelle di laterizio danneggiate; la ricostruzione volumetrica delle cartelle danneggiate con pannelli in EPS o lana di roccia e loro incollaggio; l'ancoraggio perimetrale tramite barre elicoidali in acciaio inox; le prove di accettazione del materiale; le indagini pre e post intervento; tutti i sussidi necessari per l'esecuzione dei lavori ricadenti all'interno dei costi della sicurezza indiretti. | [17 empty] | #N/A |  | #N/A | L'intervento si svolge nelle seguenti fasi: asportazione completa di intonaci, pitture ed eventuali porzioni di cartelle danneggiate, eventuale ricostruzione della planarità del solaio mediante pannelli in EPS o lana di roccia incollati e perfettamente rasati mediante adesivo&rasante minerale (da contabilizzare a parte); applicazione di un primo strato di rasante minerale, spessore medio 3 mm; con rasante ancora fresco, procedere alla posa della rete in fibra di basalto (o vetro-aramide), avendo cura di garantire una completa impregnazione della rete ed evitare la formazione di eventuali vuoti o bolle d’aria che possano compromettere l’adesione della rete alla matrice o al supporto; eventuale realizzazione di connessione perimetrale mediante l'installazione in preforo con apposito mandrino di barre elicoidali in acciaio inox e loro piegatura sopra la rete di rinforzo (da contabilizzare a parte); esecuzione del secondo strato di matrice per uno spessore complessivo del sistema pari a circa 5 mm, al fine di inglobare totalmente la rete di rinforzo e chiudere gli eventuali vuoti sottostanti. La quantificazione è espressa per unità di superficie di presidio effettivamente posto in opera comprese le eventuali sovrapposizioni. |  | #N/A
Tav 1.10C | Fornitura e posa in opera di sistema di presidio antisfondellamento a secco per solaio | con putrelle in acciaio | realizzato mediante | #N/A | - tipo sistema antisfondellamento a secco realizzato con | NO | di Kerakoll. | #N/A | Le connessioni al solaio sono realizzate nel numero di | su singolo lato | elementi al m2, mediante connessione a secco realizzata con | malta inorganica igroscopica e traspirabile a base di pura calce idraulica naturale NHL 3.5 | - tipo | Geocalce F Antisismico | di Kerakoll. | Caratteristiche della malta certificate: classe della malta G/M15 (EN 998/2), classe di resistenza R1 PCC (EN 1504-3), permeabilità al vapore acqueo da 15 a 35 (EN 1745), resistenza a compressione a 28 gg ≥ 15 N/mm2 (EN 1015-11), modulo elastico 9 GPa (EN 13412), adesione al supporto a 28 gg > 1,0 N/mm2 – FB: B (EN 1015-12). | Il prezzo è per unità di superficie di presidio effettivamente posto in opera, comprese le eventuali sovrapposizioni. È altresì compresa la fornitura e posa in opera di tutti i materiali sopra descritti, l'esecuzione dei fori e quanto altro occorre per dare il lavoro finito. Sono esclusi: eventuale rimozione delle porzioni di solaio ammalorate; l'eventuale trattamento di ripristino degli elementi strutturali degradati, ammalorati, o decoesi; lo strato di finitura; le prove di accettazione del materiale; le indagini pre e post intervento; tutti i sussidi necessari per l'esecuzione dei lavori ricadenti all'interno dei costi della sicurezza indiretti. | [10 empty] | #N/A |  | #N/A | L'intervento si svolge nelle seguenti fasi: eventuale preparazione delle superfici da rinforzare, mediante asportazione completa di intonaci ammalorati e vecchie pitture e di eventuali porzioni di cartelle in laterizio danneggiate; eventuale ripristino e/o rinforzo dei travetti danneggiati o ammalorati (da contabilizzare a parte); realizzazione dei fori pilota di diametro 2-4 mm per l'installazione dei connettori; posizionamento all'intradosso della rete e ancoraggio a secco mediante viti installate nei prefori con apposita rondella; installazione degli appositi ancoraggi perimetrali (da contabilizzare a parte). La quantificazione è espressa per unità di superficie di presidio applicato comprese le eventuali sovrapposizioni. |  | #N/A | L'intervento si svolge nelle seguenti fasi: eventuale preparazione delle superfici da rinforzare, mediante asportazione completa di intonaci ammalorati e vecchie pitture e di eventuali porizioni di cartelle in laterizio danneggiate; eventuale ripristino e/o rinforzo dei travetti danneggiati o ammalorati (da contabilizzare a parte); realizzazione dei fori pilota di diametro 5 mm per l'installazione dei connettori; posizionamento all'intradosso della rete e ancoraggio a secco mediante viti installate nei prefori con apposita rondella; installazione degli apositi ancoraggi perimetrali (da contabilizzare a parte). La quantificazione è espressa per unità di superficie di presidio applicato comprese le eventuali sovrapposizioni. | L'intervento si svolge nelle seguenti fasi: eventuale preparazione delle superfici da rinforzare, mediante asportazione completa di intonaci ammalorati e vecchie pitture e di eventuali porzioni di cartelle in laterizio danneggiate; eventuale ripristino e/o rinforzo dei travetti danneggiati o ammalorati (da contabilizzare a parte); realizzazione dei fori pilota di diametro 2-4 mm per l'installazione dei connettori; posizionamento all'intradosso della rete e ancoraggio a secco mediante viti installate nei prefori con apposita rondella; installazione degli appositi ancoraggi perimetrali (da contabilizzare a parte). La quantificazione è espressa per unità di superficie di presidio applicato comprese le eventuali sovrapposizioni.
Tav 1.11A | Fornitura e posa in opera di | rinforzo mediante irrigidimento estradossale di solaio in laterocemento o soletta in calcestruzzo armato con getto collaborante e armatura integrativa, realizzato con | rete biassiale bilanciata in fibra di basalto e acciaio inox AISI 304 con trattamento protettivo alcali-resistente con resina all'acqua priva di solventi (massa totale 200 g/mq) | - tipo | Geosteel Grid 200 | di Kerakoll. | Caratteristiche della rete certificate: resistenza a trazione del filo > 750 MPa, dimensione della maglia 17x17 mm, spessore equivalente tf (0°-90°) = 0,032 mm, carico a trazione per unità di larghezza Ff ≈ 40 kN/m. |  |  |  |  | La connessione alla soletta esistente è realizzata mediante |  | - tipo |  | di Kerakoll. | #N/A | [6 empty] | Il prezzo è per unità di superficie di rinforzo realizzata per uno spessore medio di | NO | cm. È altresì compresa la fornitura e posa in opera di tutti i materiali sopra descritti e quanto altro occorre per dare il lavoro finito. Sono esclusi: l'armatura integrativa; la puntellatura; la rimozione di pavimenti e massetti; eventuali primer per promuovere l'adesione al substrato; le prove di accettazione del materiale; le indagini pre e post intervento; tutti i sussidi necessari per l'esecuzione dei lavori ricadenti all'interno dei costi della sicurezza indiretti. |  | #N/A |  | #N/A | L'intervento si svolge nelle seguenti fasi: puntellatura del solaio, demolizione e rimozione di pavimentazioni e massetti esistenti, eventuale asportazione del calcestruzzo ammalorato mediante idroscarifica (da contabilizzare a parte), irruvidimento e pulizia delle superfici esistenti; applicazione di rete metallica elettrosaldata distanziata dal supporto esistente (da contabilizzare a parte); eventuale trattamento preventivo del fondo con promotore di adesione universale - tipo Primer Uni di Kerakoll - o con ancoraggio chimico realizzato mediante sistema epossidico fluido per riprese di getto o ancoraggio meccanico; miscelazione e colaggio della malta all’estradosso di superfici orizzontali, nel rispetto delle corrette tecniche applicative. La quantificazione è espressa per metro quadro di rinforzo considerando uno spessore di | NO cm | #N/A
Tav 1.11B | Fornitura e posa in opera di | sistema FRC (Fiber Reinforced Concrete) | per il rinforzo a flessione e irrigidimento estradossale di solaio in laterocemento o soletta in calcestruzzo armato, realizzato con | #N/A | miscelata con | #N/A | - tipo sistema Geolite FRC realizzato con | #N/A | in abbinamento a | #N/A | di Kerakoll. | #N/A | #N/A | #N/A | La connessione alla soletta esistente è realizzata mediante |  | - tipo |  | di Kerakoll. |  |  |  |  | Il prezzo è per unità di superficie di rinforzo realizzata per uno spessore medio di | Geosteel Grid 200 | cm. È altresì compresa la fornitura e posa in opera di tutti i materiali sopra descritti e quanto altro occorre per dare il lavoro finito. Sono esclusi: l'eventuale connessione perimetrale; la puntellatura; la rimozione di pavimenti e massetti; eventuali primer per promuovere l'adesione al substrato; le prove di accettazione del materiale; le indagini pre e post intervento; tutti i sussidi necessari per l'esecuzione dei lavori ricadenti all'interno dei costi della sicurezza indiretti. |  | #N/A |  | #N/A | L'intervento si svolge nelle seguenti fasi: puntellatura del solaio (da contabilizzare a parte), demolizione e rimozione di pavimentazioni e massetti esistenti (da contabilizzare a parte), eventuale asportazione del calcestruzzo ammalorato mediante idroscarifica (da contabilizzare a parte), irruvidimento e pulizia delle superfici esistenti; eventuale installazione di collegamenti a taglio tra solaio esistente e soletta collaborante; eventuale trattamento preventivo del fondo con promotore di adesione universale - tipo Primer Uni di Kerakoll (da contabilizzare a parte) - o con ancoraggio chimico realizzato mediante sistema epossidico fluido per riprese di getto; miscelazione e colaggio del sistema FRC all’estradosso delle superfici, nel rispetto delle corrette tecniche applicative. La quantificazione è espressa per metro quadro di rinforzo considerando uno spessore di | Geosteel Grid 200 cm | #N/A
Tav 1.11C | Fornitura e posa in opera di | sistema FRC (Fiber Reinforced Concrete) | per il rinforzo a flessione e irrigidimento estradossale di solaio in legno, realizzato con | #N/A | miscelata con | #N/A | - tipo sistema Geolite FRC realizzato con | #N/A | in abbinamento a | #N/A | di Kerakoll. | #N/A | #N/A | #N/A | La connessione alla soletta esistente è realizzata mediante | connettore verticale a secco in acciaio zincato | - tipo | Steel Connect W | di Kerakoll. | Il connettore è provvisto di marcatura CE in accordo con EAD 130090-00-0303 sia per calcestruzzo che per sistemi FRC. |  |  |  | Il prezzo è per unità di superficie di rinforzo realizzata per uno spessore medio di | Geosteel Grid 200 | cm. È altresì compresa la fornitura e posa in opera di tutti i materiali sopra descritti e quanto altro occorre per dare il lavoro finito. Sono esclusi: l'eventuale connessione perimetrale; la puntellatura; la rimozione di pavimenti e massetti; la posa di foglio impermeabile traspirante; le prove di accettazione del materiale; le indagini pre e post intervento; tutti i sussidi necessari per l'esecuzione dei lavori ricadenti all'interno dei costi della sicurezza indiretti. |  | #N/A |  | #N/A | L'intervento si svolge nelle seguenti fasi: puntellatura del solaio (da contabilizzare a parte), demolizione e rimozione di pavimentazioni e massetti esistenti (da contabilizzare a parte); installazione di collegamenti a taglio tra solaio esistente e soletta collaborante; miscelazione e colaggio del sistema FRC all’estradosso delle superfici, nel rispetto delle corrette tecniche applicative. La quantificazione è espressa per metro quadro di rinforzo considerando uno spessore di | Geosteel Grid 200 cm | #N/A
Tav 1.11D | Fornitura e posa in opera di | sistema FRC (Fiber Reinforced Concrete) | per la creazione di un diaframma di piano su solaio in laterocemento o soletta in calcestruzzo armato, con collegamenti perimetrali tra diaframma di piano ed elementi sismo-resistenti da contabilizzare a parte in altra voce, realizzato con | #N/A | miscelata con | #N/A | - tipo sistema Geolite FRC realizzato con | #N/A | in abbinamento a | #N/A | di Kerakoll. | #N/A | #N/A | #N/A | Il prezzo è per unità di superficie di rinforzo realizzata per uno spessore medio di | Geosteel Grid 200 | cm. È altresì compresa la fornitura e posa in opera di tutti i materiali sopra descritti e quanto altro occorre per dare il lavoro finito. Sono esclusi: l'armatura di connessione; la puntellatura; la rimozione di pavimenti e massetti; eventuali primer per promuovere l'adesione al substrato; eventuali le prove di accettazione del materiale; le indagini pre e post intervento; tutti i sussidi necessari per l'esecuzione dei lavori ricadenti all'interno dei costi della sicurezza indiretti. | [10 empty] | #N/A |  | #N/A | L'intervento si svolge nelle seguenti fasi: puntellatura del solaio, demolizione e rimozione di pavimentazioni e massetti esistenti, eventuale asportazione del calcestruzzo ammalorato mediante idroscarifica (da contabilizzare a parte), irruvidimento e pulizia delle superfici esistenti; installazione di collegamenti perimetrali tra diaframma di piano e murature d'ambito - tipo Steel Connect Wall di Kerakoll (da contabilizzare a parte); eventuale trattamento preventivo del fondo con promotore di adesione universale - tipo Primer Uni di Kerakoll - o con ancoraggio chimico realizzato mediante sistema epossidico fluido per riprese di getto - tipo Epobinder di Kerakoll (da contabilizzare a parte); miscelazione e colaggio del sistema FRC all’estradosso di superfici orizzontali, nel rispetto delle corrette tecniche applicative. La quantificazione è espressa per metro quadro di rinforzo considerando uno spessore di | Geosteel Grid 200 cm | #N/A
Tav 1.12A | Fornitura e posa in opera di | rinforzo strutturale di travi mediante ricostruzione volumetrica monolitica con aumento di sezione tramite getto entro cassero realizzato con | geomalta minerale certificata e colabile a base di geolegante a bassissimo contenuto di polimeri petrolchimici ed esente da fibre organiche | - tipo | Geolite Magma | di Kerakoll. | La malta è provvista di marcatura CE e conforme ai requisiti prestazionali richiesti dalla Norma EN 1504-7 per la passivazione delle barre di armatura, dalla EN 1504‑3, Classe R4 (stagionatura CC e PCC) per la ricostruzione volumetrica e il consolidamento, dalla EN 1504-6 per l’ancoraggio ad effetto espansivo di armatura in acciaio; nessuna corrosione della barra metallica (EN 15183), resistenza a compressione a 28 gg > 75 MPa (EN 12190), resistenza a trazione per flessione a 28 gg > 9 MPa (EN 196-1), legame di aderenza a 28 gg > 2 MPa (EN 1542), modulo elastico E a 28 gg ≥ 20 GPa (EN 13412), resistente alla carbonatazione (EN 13295), emissione di sostanze organiche volatili EC1 Plus certificato GEV-Emicode, rispondente ai requisiti CAM (Criteri Ambientali Minimi) dei paragrafi 2.5, 2.5.1, 3.2.3 e 3.2.8 del DM 23/06/2022, con certificazione ambientale EPD in accordo con ISO 14025:2006 and EN 15804:2012+A2:2019/AC:2021. |  |  |  |  | Il prezzo è per unità di superficie di ringrosso realizzata per uno spessore medio di | Geosteel Grid 200 | cm. È altresì compresa la fornitura e posa in opera di tutti i materiali sopra descritti e quanto altro occorre per dare il lavoro finito. Sono esclusi: l'armatura integrativa; le casseformi; l'applicazione di un eventuale ciclo protettivo compatibile con il ripristino e/o rinforzo eseguito; le prove di accettazione del materiale; le indagini pre e post intervento; tutti i sussidi necessari per l'esecuzione dei lavori ricadenti all'interno dei costi della sicurezza indiretti. | [13 empty] | Fornitura e posa in opera di rinforzo strutturale di travi mediante ricostruzione volumetrica monolitica con aumento di sezione tramite getto entro cassero realizzato con geomalta minerale certificata e colabile a base di geolegante a bassissimo contenuto di polimeri petrolchimici ed esente da fibre organiche - tipo Geolite Magma di Kerakoll. La malta è provvista di marcatura CE e conforme ai requisiti prestazionali richiesti dalla Norma EN 1504-7 per la passivazione delle barre di armatura, dalla EN 1504‑3, Classe R4 (stagionatura CC e PCC) per la ricostruzione volumetrica e il consolidamento, dalla EN 1504-6 per l’ancoraggio ad effetto espansivo di armatura in acciaio; nessuna corrosione della barra metallica (EN 15183), resistenza a compressione a 28 gg > 75 MPa (EN 12190), resistenza a trazione per flessione a 28 gg > 9 MPa (EN 196-1), legame di aderenza a 28 gg > 2 MPa (EN 1542), modulo elastico E a 28 gg ≥ 20 GPa (EN 13412), resistente alla carbonatazione (EN 13295), emissione di sostanze organiche volatili EC1 Plus certificato GEV-Emicode, rispondente ai requisiti CAM (Criteri Ambientali Minimi) dei paragrafi 2.5, 2.5.1, 3.2.3 e 3.2.8 del DM 23/06/2022, con certificazione ambientale EPD in accordo con ISO 14025:2006 and EN 15804:2012+A2:2019/AC:2021. Il prezzo è per unità di superficie di ringrosso realizzata per uno spessore medio di Geosteel Grid 200 cm. È altresì compresa la fornitura e posa in opera di tutti i materiali sopra descritti e quanto altro occorre per dare il lavoro finito. Sono esclusi: l'armatura integrativa; le casseformi; l'applicazione di un eventuale ciclo protettivo compatibile con il ripristino e/o rinforzo eseguito; le prove di accettazione del materiale; le indagini pre e post intervento; tutti i sussidi necessari per l'esecuzione dei lavori ricadenti all'interno dei costi della sicurezza indiretti. |  | Fornitura e posa in opera di rinforzo strutturale di travi mediante ricostruzione volumetrica monolitica con aumento di sezione tramite getto entro cassero realizzato con geomalta minerale certificata e colabile a base di geolegante a bassissimo contenuto di polimeri petrolchimici ed esente da fibre organiche - tipo Geolite Magma di Kerakoll. La malta è provvista di marcatura CE e conforme ai requisiti prestazionali richiesti dalla Norma EN 1504-7 per la passivazione delle barre di armatura, dalla EN 1504‑3, Classe R4 (stagionatura CC e PCC) per la ricostruzione volumetrica e il consolidamento, dalla EN 1504-6 per l’ancoraggio ad effetto espansivo di armatura in acciaio; nessuna corrosione della barra metallica (EN 15183), resistenza a compressione a 28 gg > 75 MPa (EN 12190), resistenza a trazione per flessione a 28 gg > 9 MPa (EN 196-1), legame di aderenza a 28 gg > 2 MPa (EN 1542), modulo elastico E a 28 gg ≥ 20 GPa (EN 13412), resistente alla carbonatazione (EN 13295), emissione di sostanze organiche volatili EC1 Plus certificato GEV-Emicode, rispondente ai requisiti CAM (Criteri Ambientali Minimi) dei paragrafi 2.5, 2.5.1, 3.2.3 e 3.2.8 del DM 23/06/2022, con certificazione ambientale EPD in accordo con ISO 14025:2006 and EN 15804:2012+A2:2019/AC:2021. | L'intervento si svolge nelle seguenti fasi: preparazione della superficie, irruvidimento del calcestruzzo e spazzolatura delle barre di armatura; inserimento di eventuale armatura integrativa e realizzazione cassero a tenuta (da contabilizzare a parte) e bagnatura a rifiuto del supporto; applicazione di malta colabile minerale per la ricostruzione volumetrica. La quantificazione è espressa per metro quadro di ringrosso realizzato, considerando uno spessore di | Geosteel Grid 200 cm. | Fornitura e posa in opera di rinforzo strutturale di travi mediante ricostruzione volumetrica monolitica con aumento di sezione tramite getto entro cassero realizzato con geomalta minerale certificata e colabile a base di geolegante a bassissimo contenuto di polimeri petrolchimici ed esente da fibre organiche - tipo Geolite Magma di Kerakoll. La malta è provvista di marcatura CE e conforme ai requisiti prestazionali richiesti dalla Norma EN 1504-7 per la passivazione delle barre di armatura, dalla EN 1504‑3, Classe R4 (stagionatura CC e PCC) per la ricostruzione volumetrica e il consolidamento, dalla EN 1504-6 per l’ancoraggio ad effetto espansivo di armatura in acciaio; nessuna corrosione della barra metallica (EN 15183), resistenza a compressione a 28 gg > 75 MPa (EN 12190), resistenza a trazione per flessione a 28 gg > 9 MPa (EN 196-1), legame di aderenza a 28 gg > 2 MPa (EN 1542), modulo elastico E a 28 gg ≥ 20 GPa (EN 13412), resistente alla carbonatazione (EN 13295), emissione di sostanze organiche volatili EC1 Plus certificato GEV-Emicode, rispondente ai requisiti CAM (Criteri Ambientali Minimi) dei paragrafi 2.5, 2.5.1, 3.2.3 e 3.2.8 del DM 23/06/2022, con certificazione ambientale EPD in accordo con ISO 14025:2006 and EN 15804:2012+A2:2019/AC:2021. L'intervento si svolge nelle seguenti fasi: preparazione della superficie, irruvidimento del calcestruzzo e spazzolatura delle barre di armatura; inserimento di eventuale armatura integrativa e realizzazione cassero a tenuta (da contabilizzare a parte) e bagnatura a rifiuto del supporto; applicazione di malta colabile minerale per la ricostruzione volumetrica. La quantificazione è espressa per metro quadro di ringrosso realizzato, considerando uno spessore di Geosteel Grid 200 cm.
Tav 1.12B | Fornitura e posa in opera di | sistema FRC (Fiber Reinforced Concrete) per il rinforzo di travi mediante ricostruzione volumetrica monolitica con aumento di sezione mediante getto entro cassero, realizzato con | #N/A | miscelata con | fibre in acciaio ad alta resistenza e alto indice di carbonio | - tipo sistema Geolite FRC realizzato con | #N/A | in abbinamento a | #N/A | di Kerakoll. | #N/A | #N/A | #N/A | Il prezzo è per unità di superficie di ringrosso realizzata per uno spessore medio di | Geosteel Grid 200 | cm. È altresì compresa la fornitura e posa in opera di tutti i materiali sopra descritti e quanto altro occorre per dare il lavoro finito. Sono esclusi: le casseformi; l'applicazione di un eventuale ciclo protettivo compatibile con il ripristino e/o rinforzo eseguito; le prove di accettazione del materiale; le indagini pre e post intervento; tutti i sussidi necessari per l'esecuzione dei lavori ricadenti all'interno dei costi della sicurezza indiretti. | [11 empty] | #N/A |  | #N/A | L'intervento si svolge nelle seguenti fasi: preparazione della superficie, irruvidimento del calcestruzzo; realizzazione cassero a tenuta (da contabilizzare a parte) e bagnatura a rifiuto del supporto; miscelazione e applicazione del sistema FRC. La quantificazione è espressa per metro quadro di ringrosso realizzato, considerando uno spessore di | Geosteel Grid 200 cm. | #N/A
Tav 1.13A | Fornitura e posa in opera di | sistema SRG (Steel Reinforced Grout) | per il rinforzo a flessione di travi in calcestruzzo armato, provvisto di Marcatura CE tramite ETA, realizzato con tessuto unidirezionale in fibra di acciaio galvanizzato ad altissima resistenza, formato da micro-trefoli di acciaio prodotti secondo norma ISO 16120 -1/4 2017 fissati su microrete in fibra di vetro, del peso netto di fibra di circa | #N/A | , impregnato con matrice minerale inorganica, tixotropica, a presa normale - tipo Geosteel SRG realizzato con | Tipologia di reteGeosteel Grid 200 | abbinato a Geolite di Kerakoll. | #N/A | #N/A | La malta è provvista di marcatura CE e conforme ai requisiti prestazionali richiesti dalla Norma EN 1504-7 per la passivazione delle barre di armatura, dalla EN 1504‑3, Classe R4 (stagionatura CC e PCC) per la ricostruzione volumetrica e la rasatura, dalla EN 1504-2 per la protezione delle superfici e dalla EN 1504-6 per l’ancoraggio ad effetto espansivo di armatura in acciaio; nessuna corrosione della barra metallica (EN 15183), resistenza a compressione a 28 gg > 50 MPa (EN 12190), resistenza a trazione per flessione a 28 gg > 8 MPa (EN 196/1), legame di aderenza a 28 gg > 2 MPa (EN 1542), modulo elastico E a 28 gg ≥ 20 GPa (EN 13412), resistente alla carbonatazione (EN 13295), ritiro lineare < 0,3% (EN 12617-1), resistenza all’abrasione con perdita di peso del provino < 3000 mg (EN ISO 5470-1). | Il prezzo è per unità di superficie di rinforzo effettivamente posto in opera, comprese le eventuali sovrapposizioni. È altresì compresa la fornitura e posa in opera di tutti i materiali sopra descritti e quanto altro occorre per dare il lavoro finito. Sono esclusi: l'eventuale trattamento di ripristino di superfici degradate, ammalorate, decoese o non planari; la stondatura degli spigoli; l'ancoraggio delle estremità del tessuto in fibra d'acciaio tramite arrotolamento del tessuto ed inghisaggio delle code all'interno dei fori precedentemente realizzati; le prove di accettazione del materiale; le indagini pre e post intervento; tutti i sussidi necessari per l'esecuzione dei lavori ricadenti all'interno dei costi della sicurezza indiretti. | [16 empty] | #N/A |  | #N/A | L'intervento si svolge nelle seguenti fasi: eventuale trattamento di ripristino delle superfici degradate, ammalorate, decoese o non planari (da contabilizzare a parte), irruvidimento della superficie garantendo asperità di almeno 5 mm e stondatura degli spigoli con raggio di curvatura di almeno 20 mm e bagnatura a rifiuto delle superfici; stesura di un primo strato di malta, di spessore di circa 3 - 5 mm; con malta ancora fresca, procedere alla posa del tessuto in fibra di acciaio galvanizzato ad altissima resistenza, avendo cura di garantire una completa impregnazione del tessuto ed evitare la formazione di eventuali vuoti o bolle d’aria che possano compromettere l’adesione del tessuto alla matrice o al supporto; esecuzione del secondo strato di malta, per uno spessore complessivo del rinforzo di 5 – 8 mm, al fine di inglobare totalmente il tessuto di rinforzo e chiudere gli eventuali vuoti sottostanti; eventuale ripetizione delle fasi precedenti per tutti gli strati successivi di rinforzo previsti da progetto; eventuale ancoraggio certificato delle estremità del tessuto in fibra d’acciaio tramite arrotolamento del tessuto e inghisaggio delle code all’interno dei fori precedentemente realizzati mediante adesivo minerale epossidico/malta minerale fluida o placcaggio mediante elementi metallici installati con adesivo minerale epossidico (da contabilizzare a parte). La quantificazione è espressa per unità di superficie di rinforzo effettivamente posto in opera comprese le eventuali sovrapposizioni. |  | #N/A
Tav 1.13B | Fornitura e posa in opera di | sistema SRP (Steel Reinforced Polymer) | per il rinforzo a flessione di travi in calcestruzzo armato, provvisto di Marcatura CE tramite ETA, realizzato con tessuto unidirezionale in fibra di acciaio galvanizzato ad altissima resistenza, formato da micro-trefoli di acciaio prodotti secondo norma ISO 16120 -1/4 2017 fissati su microrete in fibra di vetro, del peso netto di fibra di circa | #N/A | , impregnato con sistema epossidico bicomponente in gel tixotropico, provvisto di marcatura CE e conforme ai requisiti prestazionali richiesti dalla norma EN 1504-4 per incollaggio di elementi strutturali e dalla norma EN 1504-6 per l’inghisaggio di barre di ancoraggio - tipo Geosteel SRP realizzato con | Tipologia di reteGeosteel Grid 200 | abbinato a Geolite Gel di Kerakoll. | #N/A | #N/A | Caratteristiche tecniche certificate del sistema epossidico: Euroclasse di reazione al fuoco D-s2,d0 (EN 13501-1); emissione di sostanze organiche volatili EC1 Plus certificato GEV-Emicode; temperatura di transizione vetrosa +60 °C (EN 12614). | Il prezzo è per unità di superficie di rinforzo effettivamente posto in opera, comprese le eventuali sovrapposizioni. È altresì compresa la fornitura e posa in opera di tutti i materiali sopra descritti e quanto altro occorre per dare il lavoro finito. Sono esclusi: l'eventuale trattamento di ripristino di superfici degradate, ammalorate, decoese o non planari; la stondatura degli spigoli; l'ancoraggio delle estremità del tessuto in fibra d'acciaio tramite arrotolamento del tessuto ed inghisaggio delle code all'interno dei fori precedentemente realizzati; le prove di accettazione del materiale; le indagini pre e post intervento; tutti i sussidi necessari per l'esecuzione dei lavori ricadenti all'interno dei costi della sicurezza indiretti. | [16 empty] | #N/A |  | #N/A | L'intervento si svolge nelle seguenti fasi: eventuale trattamento di ripristino delle superfici degradate, ammalorate, decoese o non planari (da contabilizzare a parte), irruvidimento della superficie garantendo un'asperità di almeno 0,5 mm e stondatura degli spigoli con raggio di curvatura di almeno 20 mm; stesura di un primo strato di spessore di circa 2 – 3 mm, di adesivo minerale epossidico; con adesivo ancora fresco, procedere alla posa del tessuto in fibra di acciaio galvanizzato ad altissima resistenza, avendo cura di garantire una completa impregnazione del tessuto ed evitare la formazione di eventuali vuoti o bolle d’aria che possano compromettere l’adesione del tessuto alla matrice o al supporto; esecuzione del secondo strato di matrice, per uno spessore complessivo del rinforzo di 3 – 4 mm, al fine di inglobare totalmente il tessuto di rinforzo e chiudere gli eventuali vuoti sottostanti; eventuale ripetizione delle fasi precedenti per tutti gli strati successivi di rinforzo previsti da progetto; eventuale ancoraggio certificato delle estremità del tessuto in fibra d’acciaio tramite arrotolamento del tessuto e inghisaggio delle code all’interno dei fori precedentemente realizzati mediante adesivo minerale epossidico/malta minerale fluida o placcaggio mediante elementi metallici installati con adesivo minerale epossidico (da contabilizzare a parte). La quantificazione è espressa per unità di superficie di rinforzo effettivamente posto in opera comprese le eventuali sovrapposizioni. |  | #N/A
Tav 1.14A | Fornitura e posa in opera di | sistema SRG (Steel Reinforced Grout) | per il rinforzo a taglio di travi in calcestruzzo armato, provvisto di Marcatura CE tramite ETA, realizzato con tessuto unidirezionale in fibra di acciaio galvanizzato ad altissima resistenza, formato da micro-trefoli di acciaio prodotti secondo norma ISO 16120 -1/4 2017 fissati su microrete in fibra di vetro, del peso netto di fibra di circa | #N/A | , impregnato con matrice minerale inorganica, tixotropica, a presa normale - tipo Geosteel SRG realizzato con | Tipologia di reteGeosteel Grid 200 | abbinato a Geolite di Kerakoll. | #N/A | #N/A | La malta è provvista di marcatura CE e conforme ai requisiti prestazionali richiesti dalla Norma EN 1504-7 per la passivazione delle barre di armatura, dalla EN 1504‑3, Classe R4 (stagionatura CC e PCC) per la ricostruzione volumetrica e la rasatura, dalla EN 1504-2 per la protezione delle superfici e dalla EN 1504-6 per l’ancoraggio ad effetto espansivo di armatura in acciaio; nessuna corrosione della barra metallica (EN 15183), resistenza a compressione a 28 gg > 50 MPa (EN 12190), resistenza a trazione per flessione a 28 gg > 8 MPa (EN 196/1), legame di aderenza a 28 gg > 2 MPa (EN 1542), modulo elastico E a 28 gg ≥ 20 GPa (EN 13412), resistente alla carbonatazione (EN 13295), ritiro lineare < 0,3% (EN 12617-1), resistenza all’abrasione con perdita di peso del provino < 3000 mg (EN ISO 5470-1). | Il prezzo è per unità di superficie di rinforzo effettivamente posto in opera, comprese le eventuali sovrapposizioni. È altresì compresa la fornitura e posa in opera di tutti i materiali sopra descritti e quanto altro occorre per dare il lavoro finito. Sono esclusi: l'eventuale trattamento di ripristino di superfici degradate, ammalorate, decoese o non planari; la stondatura degli spigoli; l'ancoraggio delle estremità del tessuto in fibra d'acciaio tramite arrotolamento del tessuto ed inghisaggio delle code all'interno dei fori precedentemente realizzati; le prove di accettazione del materiale; le indagini pre e post intervento; tutti i sussidi necessari per l'esecuzione dei lavori ricadenti all'interno dei costi della sicurezza indiretti. | [16 empty] | #N/A |  | #N/A | L'intervento si svolge nelle seguenti fasi: eventuale trattamento di ripristino delle superfici degradate, ammalorate, decoese o non planari (da contabilizzare a parte), irruvidimento della superficie garantendo asperità di almeno 5 mm e stondatura degli spigoli con raggio di curvatura di almeno 20 mm e bagnatura a rifiuto delle superfici; piegatura del tessuto in fibra di acciaio galvanizzato ad altissima resistenza, in funzione della geometria dell’elemento strutturale mediante impiego di idonea piegatrice certificata; stesura di un primo strato di malta, di spessore di circa 3 - 5 mm; con malta ancora fresca, procedere alla posa del tessuto in fibra di acciaio galvanizzato ad altissima resistenza, avendo cura di garantire una completa impregnazione del tessuto ed evitare la formazione di eventuali vuoti o bolle d’aria che possano compromettere l’adesione del tessuto alla matrice o al supporto; esecuzione del secondo strato di malta, per uno spessore complessivo del rinforzo di 5 – 8 mm, al fine di inglobare totalmente il tessuto di rinforzo e chiudere gli eventuali vuoti sottostanti; eventuale ripetizione delle fasi precedenti per tutti gli strati successivi di rinforzo previsti da progetto; eventuale ancoraggio certificato delle estremità del tessuto in fibra d’acciaio tramite arrotolamento del tessuto e inghisaggio delle code all’interno dei fori precedentemente realizzati mediante adesivo minerale epossidico/malta minerale fluida o placcaggio mediante elementi metallici installati con adesivo minerale epossidico (da contabilizzare a parte). La quantificazione è espressa per unità di superficie di rinforzo effettivamente posto in opera comprese le eventuali sovrapposizioni. |  | #N/A
Tav 1.14B | Fornitura e posa in opera di | sistema SRP (Steel Reinforced Polymer) | per il rinforzo a taglio di travi in calcestruzzo armato, provvisto di Marcatura CE tramite ETA, realizzato con tessuto unidirezionale in fibra di acciaio galvanizzato ad altissima resistenza, formato da micro-trefoli di acciaio prodotti secondo norma ISO 16120 -1/4 2017 fissati su microrete in fibra di vetro, del peso netto di fibra di circa | #N/A | , impregnato con sistema epossidico bicomponente in gel tixotropico, provvisto di marcatura CE e conforme ai requisiti prestazionali richiesti dalla norma EN 1504-4 per incollaggio di elementi strutturali e dalla norma EN 1504-6 per l’inghisaggio di barre di ancoraggio - tipo Geosteel SRP realizzato con | Tipologia di reteGeosteel Grid 200 | abbinato a Geolite Gel di Kerakoll. | #N/A | #N/A | Caratteristiche tecniche certificate del sistema epossidico: Euroclasse di reazione al fuoco D-s2,d0 (EN 13501-1); emissione di sostanze organiche volatili EC1 Plus certificato GEV-Emicode; temperatura di transizione vetrosa +60 °C (EN 12614). | Il prezzo è per unità di superficie di rinforzo effettivamente posto in opera, comprese le eventuali sovrapposizioni. È altresì compresa la fornitura e posa in opera di tutti i materiali sopra descritti e quanto altro occorre per dare il lavoro finito. Sono esclusi: l'eventuale trattamento di ripristino di superfici degradate, ammalorate, decoese o non planari; la stondatura degli spigoli; l'ancoraggio delle estremità del tessuto in fibra d'acciaio tramite arrotolamento del tessuto ed inghisaggio delle code all'interno dei fori precedentemente realizzati; le prove di accettazione del materiale; le indagini pre e post intervento; tutti i sussidi necessari per l'esecuzione dei lavori ricadenti all'interno dei costi della sicurezza indiretti. | [16 empty] | #N/A |  | #N/A | L'intervento si svolge nelle seguenti fasi: eventuale trattamento di ripristino delle superfici degradate, ammalorate, decoese o non planari (da contabilizzare a parte), irruvidimento della superficie garantendo un'asperità di almeno 0,5 mm e stondatura degli spigoli con raggio di curvatura di almeno 20 mm; piegatura del tessuto in fibra di acciaio galvanizzato ad altissima resistenza, in funzione della geometria dell’elemento strutturale mediante impiego di idonea piegatrice certificata; stesura di un primo strato di spessore di circa 2 – 3 mm, di adesivo minerale epossidico; con adesivo ancora fresco, procedere alla posa del tessuto in fibra di acciaio galvanizzato ad altissima resistenza, avendo cura di garantire una completa impregnazione del tessuto ed evitare la formazione di eventuali vuoti o bolle d’aria che possano compromettere l’adesione del tessuto alla matrice o al supporto; esecuzione del secondo strato di matrice, per uno spessore complessivo del rinforzo di 3 – 4 mm, al fine di inglobare totalmente il tessuto di rinforzo e chiudere gli eventuali vuoti sottostanti; eventuale ripetizione delle fasi precedenti per tutti gli strati successivi di rinforzo previsti da progetto; eventuale ancoraggio certificato delle estremità del tessuto in fibra d’acciaio tramite arrotolamento del tessuto e inghisaggio delle code all’interno dei fori precedentemente realizzati mediante adesivo minerale epossidico/malta minerale fluida o placcaggio mediante elementi metallici installati con adesivo minerale epossidico (da contabilizzare a parte). La quantificazione è espressa per unità di superficie di rinforzo effettivamente posto in opera comprese le eventuali sovrapposizioni. |  | #N/A
Tav 1.15 | Fornitura e posa in opera di | collegamento rigido tra pavimento industriale e pilastro prefabbricato, mediante barre metalliche inghisate con | rete biassiale bilanciata in fibra di basalto e acciaio inox AISI 304 con trattamento protettivo alcali-resistente con resina all'acqua priva di solventi (massa totale 200 g/mq) | - tipo | Geosteel Grid 200 | di Kerakoll. | Caratteristiche della rete certificate: resistenza a trazione del filo > 750 MPa, dimensione della maglia 17x17 mm, spessore equivalente tf (0°-90°) = 0,032 mm, carico a trazione per unità di larghezza Ff ≈ 40 kN/m. | Il prezzo è per metro lineare di inghisaggio delle barre, compresa la realizzazione degli scassi e l'inghisaggio della barra con sistema epossidico. È altresì compresa la fornitura e posa in opera di tutti i materiali sopra descritti e quanto altro occorre per dare il lavoro finito. Sono esclusi: le armature metalliche da utilizzare per il collegamento;le prove di accettazione del materiale; le indagini pre e post intervento; tutti i sussidi necessari per l'esecuzione dei lavori ricadenti all'interno dei costi della sicurezza indiretti. | [19 empty] | Fornitura e posa in opera di collegamento rigido tra pavimento industriale e pilastro prefabbricato, mediante barre metalliche inghisate con rete biassiale bilanciata in fibra di basalto e acciaio inox AISI 304 con trattamento protettivo alcali-resistente con resina all'acqua priva di solventi (massa totale 200 g/mq) - tipo Geosteel Grid 200 di Kerakoll. Caratteristiche della rete certificate: resistenza a trazione del filo > 750 MPa, dimensione della maglia 17x17 mm, spessore equivalente tf (0°-90°) = 0,032 mm, carico a trazione per unità di larghezza Ff ≈ 40 kN/m. Il prezzo è per metro lineare di inghisaggio delle barre, compresa la realizzazione degli scassi e l'inghisaggio della barra con sistema epossidico. È altresì compresa la fornitura e posa in opera di tutti i materiali sopra descritti e quanto altro occorre per dare il lavoro finito. Sono esclusi: le armature metalliche da utilizzare per il collegamento;le prove di accettazione del materiale; le indagini pre e post intervento; tutti i sussidi necessari per l'esecuzione dei lavori ricadenti all'interno dei costi della sicurezza indiretti. |  | Fornitura e posa in opera di collegamento rigido tra pavimento industriale e pilastro prefabbricato, mediante barre metalliche inghisate con rete biassiale bilanciata in fibra di basalto e acciaio inox AISI 304 con trattamento protettivo alcali-resistente con resina all'acqua priva di solventi (massa totale 200 g/mq) - tipo Geosteel Grid 200 di Kerakoll. Caratteristiche della rete certificate: resistenza a trazione del filo > 750 MPa, dimensione della maglia 17x17 mm, spessore equivalente tf (0°-90°) = 0,032 mm, carico a trazione per unità di larghezza Ff ≈ 40 kN/m. | L'intervento si svolge nelle seguenti fasi: demolizione e fresatura delle zone di scasso indicate; riempimento degli scassi con adesivo minerale epossidico; posizionamento della barra (da contabilizzare a parte); inghisaggio della barra. La quantificazione è espressa per metro lineare di barra inghisata di diametro 10 mm. |  | Fornitura e posa in opera di collegamento rigido tra pavimento industriale e pilastro prefabbricato, mediante barre metalliche inghisate con rete biassiale bilanciata in fibra di basalto e acciaio inox AISI 304 con trattamento protettivo alcali-resistente con resina all'acqua priva di solventi (massa totale 200 g/mq) - tipo Geosteel Grid 200 di Kerakoll. Caratteristiche della rete certificate: resistenza a trazione del filo > 750 MPa, dimensione della maglia 17x17 mm, spessore equivalente tf (0°-90°) = 0,032 mm, carico a trazione per unità di larghezza Ff ≈ 40 kN/m. L'intervento si svolge nelle seguenti fasi: demolizione e fresatura delle zone di scasso indicate; riempimento degli scassi con adesivo minerale epossidico; posizionamento della barra (da contabilizzare a parte); inghisaggio della barra. La quantificazione è espressa per metro lineare di barra inghisata di diametro 10 mm.
Tav 1.16 | Fornitura e posa in opera di | rasatura armata per il ripristino della continuità estetico funzionale di intonaci interni danneggiati e/o microlesionati | realizzata con | rete di armatura in fibra di vetro alcali resistente | in abbinamento a | rete biassiale bilanciata in fibra di basalto e acciaio inox AISI 304 con trattamento protettivo alcali-resistente con resina all'acqua priva di solventi (massa totale 200 g/mq) | - tipo | Rinforzo V 50 | in abbinamento a | Geosteel Grid 200 | di Kerakoll. | Caratteristiche della rete certificate: dimensione della maglia ≈ 4x4 mm, spessore = 0,045 mm. Resistenza a trazione ≥ 1900 N/5 cm. | Caratteristiche della rete certificate: resistenza a trazione del filo > 750 MPa, dimensione della maglia 17x17 mm, spessore equivalente tf (0°-90°) = 0,032 mm, carico a trazione per unità di larghezza Ff ≈ 40 kN/m. | Il prezzo è per unità di superficie di rinforzo effettivamente posto in opera, comprese le eventuali sovrapposizioni. È altresì compresa la fornitura e posa in opera di tutti i materiali sopra descritti e quanto altro occorre per dare il lavoro finito. Sono esclusi: l'eventuale trattamento di ripristino di superfici degradate, ammalorate, decoese o non planari; le prove di accettazione del materiale; le indagini pre e post intervento; tutti i sussidi necessari per l'esecuzione dei lavori ricadenti all'interno dei costi della sicurezza indiretti. | [13 empty] | Fornitura e posa in opera di rasatura armata per il ripristino della continuità estetico funzionale di intonaci interni danneggiati e/o microlesionati realizzata con rete di armatura in fibra di vetro alcali resistente in abbinamento a rete biassiale bilanciata in fibra di basalto e acciaio inox AISI 304 con trattamento protettivo alcali-resistente con resina all'acqua priva di solventi (massa totale 200 g/mq) - tipo Rinforzo V 50 in abbinamento a Geosteel Grid 200 di Kerakoll. Caratteristiche della rete certificate: dimensione della maglia ≈ 4x4 mm, spessore = 0,045 mm. Resistenza a trazione ≥ 1900 N/5 cm. Caratteristiche della rete certificate: resistenza a trazione del filo > 750 MPa, dimensione della maglia 17x17 mm, spessore equivalente tf (0°-90°) = 0,032 mm, carico a trazione per unità di larghezza Ff ≈ 40 kN/m. Il prezzo è per unità di superficie di rinforzo effettivamente posto in opera, comprese le eventuali sovrapposizioni. È altresì compresa la fornitura e posa in opera di tutti i materiali sopra descritti e quanto altro occorre per dare il lavoro finito. Sono esclusi: l'eventuale trattamento di ripristino di superfici degradate, ammalorate, decoese o non planari; le prove di accettazione del materiale; le indagini pre e post intervento; tutti i sussidi necessari per l'esecuzione dei lavori ricadenti all'interno dei costi della sicurezza indiretti. |  | Fornitura e posa in opera di rasatura armata per il ripristino della continuità estetico funzionale di intonaci interni danneggiati e/o microlesionati realizzata con rete di armatura in fibra di vetro alcali resistente in abbinamento a rete biassiale bilanciata in fibra di basalto e acciaio inox AISI 304 con trattamento protettivo alcali-resistente con resina all'acqua priva di solventi (massa totale 200 g/mq) - tipo Rinforzo V 50 in abbinamento a Geosteel Grid 200 di Kerakoll. Caratteristiche della rete certificate: dimensione della maglia ≈ 4x4 mm, spessore = 0,045 mm. Resistenza a trazione ≥ 1900 N/5 cm. Caratteristiche della rete certificate: resistenza a trazione del filo > 750 MPa, dimensione della maglia 17x17 mm, spessore equivalente tf (0°-90°) = 0,032 mm, carico a trazione per unità di larghezza Ff ≈ 40 kN/m. | L'intervento si svolge nelle seguenti fasi: asportazione di parti friabili e/o non perfettamente ancorate che possano pregiudicare l’adesione (da contabilizzare a parte); su sottofondo pulito e umido, applicazione di strati sottili dati a mano, con spatola metallica, di intonaco-rasante avente spessore di circa 1 – 2 mm per mano; inserimento, a malta ancora fresca, di rete di armatura in fibra di vetro alcali resistente; applicazione di secondo strato, dato a mano con spatola metallica a completo ricoprimento della rete d’armatura interposta, di intonaco rasante. La quantificazione è espressa per unità di superficie di rinforzo effettivamente posto in opera comprese le eventuali sovrapposizioni. |  | Fornitura e posa in opera di rasatura armata per il ripristino della continuità estetico funzionale di intonaci interni danneggiati e/o microlesionati realizzata con rete di armatura in fibra di vetro alcali resistente in abbinamento a rete biassiale bilanciata in fibra di basalto e acciaio inox AISI 304 con trattamento protettivo alcali-resistente con resina all'acqua priva di solventi (massa totale 200 g/mq) - tipo Rinforzo V 50 in abbinamento a Geosteel Grid 200 di Kerakoll. Caratteristiche della rete certificate: dimensione della maglia ≈ 4x4 mm, spessore = 0,045 mm. Resistenza a trazione ≥ 1900 N/5 cm. Caratteristiche della rete certificate: resistenza a trazione del filo > 750 MPa, dimensione della maglia 17x17 mm, spessore equivalente tf (0°-90°) = 0,032 mm, carico a trazione per unità di larghezza Ff ≈ 40 kN/m. L'intervento si svolge nelle seguenti fasi: asportazione di parti friabili e/o non perfettamente ancorate che possano pregiudicare l’adesione (da contabilizzare a parte); su sottofondo pulito e umido, applicazione di strati sottili dati a mano, con spatola metallica, di intonaco-rasante avente spessore di circa 1 – 2 mm per mano; inserimento, a malta ancora fresca, di rete di armatura in fibra di vetro alcali resistente; applicazione di secondo strato, dato a mano con spatola metallica a completo ricoprimento della rete d’armatura interposta, di intonaco rasante. La quantificazione è espressa per unità di superficie di rinforzo effettivamente posto in opera comprese le eventuali sovrapposizioni.
Tav 1.17 | Fornitura e posa in opera di | sistema di intonacatura armata per il ripristino locale di lesioni su pareti in muratura al fine di garantire la continuità strutturale, | realizzato con | rete biassiale bilanciata in fibra di basalto e acciaio inox AISI 304 con trattamento protettivo alcali-resistente con resina all'acqua priva di solventi (massa totale 200 g/mq) | in abbinamento a | malta inorganica igroscopica e traspirabile a base di pura calce idraulica naturale NHL 3.5 | - tipo | Geosteel Grid 200 | in abbinamento a | Geocalce F Antisismico | di Kerakoll. | Caratteristiche della rete certificate: resistenza a trazione del filo > 750 MPa, dimensione della maglia 17x17 mm, spessore equivalente tf (0°-90°) = 0,032 mm, carico a trazione per unità di larghezza Ff ≈ 40 kN/m. | Caratteristiche della malta certificate: classe della malta G/M15 (EN 998/2), classe di resistenza R1 PCC (EN 1504-3), permeabilità al vapore acqueo da 15 a 35 (EN 1745), resistenza a compressione a 28 gg ≥ 15 N/mm2 (EN 1015-11), modulo elastico 9 GPa (EN 13412), adesione al supporto a 28 gg > 1,0 N/mm2 – FB: B (EN 1015-12). | Il prezzo è per unità di superficie di rinforzo effettivamente posto in opera, comprese le eventuali sovrapposizioni. È altresì compresa la fornitura e posa in opera di tutti i materiali sopra descritti e quanto altro occorre per dare il lavoro finito. Sono esclusi: eventuale spicconatura e rimozione dell'intonaco esistente; le prove di accettazione del materiale; le indagini pre e post intervento; tutti i sussidi necessari per l'esecuzione dei lavori ricadenti all'interno dei costi della sicurezza indiretti. | [13 empty] | Fornitura e posa in opera di sistema di intonacatura armata per il ripristino locale di lesioni su pareti in muratura al fine di garantire la continuità strutturale, realizzato con rete biassiale bilanciata in fibra di basalto e acciaio inox AISI 304 con trattamento protettivo alcali-resistente con resina all'acqua priva di solventi (massa totale 200 g/mq) in abbinamento a malta inorganica igroscopica e traspirabile a base di pura calce idraulica naturale NHL 3.5 - tipo Geosteel Grid 200 in abbinamento a Geocalce F Antisismico di Kerakoll. Caratteristiche della rete certificate: resistenza a trazione del filo > 750 MPa, dimensione della maglia 17x17 mm, spessore equivalente tf (0°-90°) = 0,032 mm, carico a trazione per unità di larghezza Ff ≈ 40 kN/m. Caratteristiche della malta certificate: classe della malta G/M15 (EN 998/2), classe di resistenza R1 PCC (EN 1504-3), permeabilità al vapore acqueo da 15 a 35 (EN 1745), resistenza a compressione a 28 gg ≥ 15 N/mm2 (EN 1015-11), modulo elastico 9 GPa (EN 13412), adesione al supporto a 28 gg > 1,0 N/mm2 – FB: B (EN 1015-12). Il prezzo è per unità di superficie di rinforzo effettivamente posto in opera, comprese le eventuali sovrapposizioni. È altresì compresa la fornitura e posa in opera di tutti i materiali sopra descritti e quanto altro occorre per dare il lavoro finito. Sono esclusi: eventuale spicconatura e rimozione dell'intonaco esistente; le prove di accettazione del materiale; le indagini pre e post intervento; tutti i sussidi necessari per l'esecuzione dei lavori ricadenti all'interno dei costi della sicurezza indiretti. |  | Fornitura e posa in opera di sistema di intonacatura armata per il ripristino locale di lesioni su pareti in muratura al fine di garantire la continuità strutturale, realizzato con rete biassiale bilanciata in fibra di basalto e acciaio inox AISI 304 con trattamento protettivo alcali-resistente con resina all'acqua priva di solventi (massa totale 200 g/mq) in abbinamento a malta inorganica igroscopica e traspirabile a base di pura calce idraulica naturale NHL 3.5 - tipo Geosteel Grid 200 in abbinamento a Geocalce F Antisismico di Kerakoll. Caratteristiche della rete certificate: resistenza a trazione del filo > 750 MPa, dimensione della maglia 17x17 mm, spessore equivalente tf (0°-90°) = 0,032 mm, carico a trazione per unità di larghezza Ff ≈ 40 kN/m. Caratteristiche della malta certificate: classe della malta G/M15 (EN 998/2), classe di resistenza R1 PCC (EN 1504-3), permeabilità al vapore acqueo da 15 a 35 (EN 1745), resistenza a compressione a 28 gg ≥ 15 N/mm2 (EN 1015-11), modulo elastico 9 GPa (EN 13412), adesione al supporto a 28 gg > 1,0 N/mm2 – FB: B (EN 1015-12). | L'intervento si svolge nelle seguenti fasi: spicconatura e rimozione dell’intonaco, per circa 25 cm in entrambi i lati della lesione (totale circa 50 cm), apertura delle fessure (da contabilizzare a parte); pulizia dei supporti interessati e bagnatura di tutte le superfici da trattare; risarcitura della lesione mediante l’utilizzo di malta; su sottofondo umido, applicazione di una prima mano di geomalta, spessore circa 4 – 5 mm; applicazione della rete biassiale in fibra di basalto su malta ancora fresca; realizzazione della seconda mano di intonaco strutturale, spessore circa 4 – 5 mm di geomalta, avendo cura di garantire il riempimento di tutte le cavità e l’inglobamento totale della rete di rinforzo, con staggiatura e rifinitura con frattazzo di spugna, curando la stagionatura umida delle superfici per almeno 24 ore. La quantificazione è espressa per unità di superficie di rinforzo effettivamente posto in opera comprese le eventuali sovrapposizioni. |  | Fornitura e posa in opera di sistema di intonacatura armata per il ripristino locale di lesioni su pareti in muratura al fine di garantire la continuità strutturale, realizzato con rete biassiale bilanciata in fibra di basalto e acciaio inox AISI 304 con trattamento protettivo alcali-resistente con resina all'acqua priva di solventi (massa totale 200 g/mq) in abbinamento a malta inorganica igroscopica e traspirabile a base di pura calce idraulica naturale NHL 3.5 - tipo Geosteel Grid 200 in abbinamento a Geocalce F Antisismico di Kerakoll. Caratteristiche della rete certificate: resistenza a trazione del filo > 750 MPa, dimensione della maglia 17x17 mm, spessore equivalente tf (0°-90°) = 0,032 mm, carico a trazione per unità di larghezza Ff ≈ 40 kN/m. Caratteristiche della malta certificate: classe della malta G/M15 (EN 998/2), classe di resistenza R1 PCC (EN 1504-3), permeabilità al vapore acqueo da 15 a 35 (EN 1745), resistenza a compressione a 28 gg ≥ 15 N/mm2 (EN 1015-11), modulo elastico 9 GPa (EN 13412), adesione al supporto a 28 gg > 1,0 N/mm2 – FB: B (EN 1015-12). L'intervento si svolge nelle seguenti fasi: spicconatura e rimozione dell’intonaco, per circa 25 cm in entrambi i lati della lesione (totale circa 50 cm), apertura delle fessure (da contabilizzare a parte); pulizia dei supporti interessati e bagnatura di tutte le superfici da trattare; risarcitura della lesione mediante l’utilizzo di malta; su sottofondo umido, applicazione di una prima mano di geomalta, spessore circa 4 – 5 mm; applicazione della rete biassiale in fibra di basalto su malta ancora fresca; realizzazione della seconda mano di intonaco strutturale, spessore circa 4 – 5 mm di geomalta, avendo cura di garantire il riempimento di tutte le cavità e l’inglobamento totale della rete di rinforzo, con staggiatura e rifinitura con frattazzo di spugna, curando la stagionatura umida delle superfici per almeno 24 ore. La quantificazione è espressa per unità di superficie di rinforzo effettivamente posto in opera comprese le eventuali sovrapposizioni.
Tav 1.18A | Fornitura e posa in opera di | sistema di prevenzione antiribaltamento delle tamponature realizzato con | rete biassiale bilanciata in fibra di basalto e acciaio inox AISI 304 con trattamento protettivo alcali-resistente con resina all'acqua priva di solventi (massa totale 200 g/mq) | impregnata con | intonaco-rasante a base di pura calce idraulica naturale NHL 3.5 e geolegante | e con collegamento del sistema di presidio al telaio in calcestruzzo armato mediante barre elicoidali contabilizzato a parte in altra voce, |  |  |  | - tipo sistema antiribaltamento realizzato con | Geosteel Grid 200 | in abbinamento a | Geocalce Multiuso |  |  | di Kerakoll. | Caratteristiche della rete certificate: resistenza a trazione del filo > 750 MPa, dimensione della maglia 17x17 mm, spessore equivalente tf (0°-90°) = 0,032 mm, carico a trazione per unità di larghezza Ff ≈ 40 kN/m. | L’intonaco naturale è conforme ai requisiti della norma EN 998-1 – GP/CS IV, EN 1504/3, adesione ≥ 1 N/mm2 e Reazione al fuoco classe A1. |  | Il prezzo è per unità di superficie di rinforzo effettivamente posto in opera, comprese le eventuali sovrapposizioni. È altresì compresa la fornitura e posa in opera di tutti i materiali sopra descritti e quanto altro occorre per dare il lavoro finito. Sono esclusi: le connessioni al telaio mediante barre elicoidali in acciaio inox; lo strato di finitura; le prove di accettazione del materiale; le indagini pre e post intervento; tutti i sussidi necessari per l'esecuzione dei lavori ricadenti all'interno dei costi della sicurezza indiretti. | [7 empty] | Fornitura e posa in opera di sistema di prevenzione antiribaltamento delle tamponature realizzato con rete biassiale bilanciata in fibra di basalto e acciaio inox AISI 304 con trattamento protettivo alcali-resistente con resina all'acqua priva di solventi (massa totale 200 g/mq) impregnata con intonaco-rasante a base di pura calce idraulica naturale NHL 3.5 e geolegante e con collegamento del sistema di presidio al telaio in calcestruzzo armato mediante barre elicoidali contabilizzato a parte in altra voce, - tipo sistema antiribaltamento realizzato conGeosteel Grid 200 in abbinamento a Geocalce Multiuso di Kerakoll. Caratteristiche della rete certificate: resistenza a trazione del filo > 750 MPa, dimensione della maglia 17x17 mm, spessore equivalente tf (0°-90°) = 0,032 mm, carico a trazione per unità di larghezza Ff ≈ 40 kN/m. L’intonaco naturale è conforme ai requisiti della norma EN 998-1 – GP/CS IV, EN 1504/3, adesione ≥ 1 N/mm2 e Reazione al fuoco classe A1. Il prezzo è per unità di superficie di rinforzo effettivamente posto in opera, comprese le eventuali sovrapposizioni. È altresì compresa la fornitura e posa in opera di tutti i materiali sopra descritti e quanto altro occorre per dare il lavoro finito. Sono esclusi: le connessioni al telaio mediante barre elicoidali in acciaio inox; lo strato di finitura; le prove di accettazione del materiale; le indagini pre e post intervento; tutti i sussidi necessari per l'esecuzione dei lavori ricadenti all'interno dei costi della sicurezza indiretti. |  | Fornitura e posa in opera di sistema di prevenzione antiribaltamento delle tamponature realizzato con rete biassiale bilanciata in fibra di basalto e acciaio inox AISI 304 con trattamento protettivo alcali-resistente con resina all'acqua priva di solventi (massa totale 200 g/mq) impregnata con intonaco-rasante a base di pura calce idraulica naturale NHL 3.5 e geolegante e con collegamento del sistema di presidio al telaio in calcestruzzo armato mediante barre elicoidali contabilizzato a parte in altra voce, - tipo sistema antiribaltamento realizzato conGeosteel Grid 200 in abbinamento a Geocalce Multiuso di Kerakoll. Caratteristiche della rete certificate: resistenza a trazione del filo > 750 MPa, dimensione della maglia 17x17 mm, spessore equivalente tf (0°-90°) = 0,032 mm, carico a trazione per unità di larghezza Ff ≈ 40 kN/m. L’intonaco naturale è conforme ai requisiti della norma EN 998-1 – GP/CS IV, EN 1504/3, adesione ≥ 1 N/mm2 e Reazione al fuoco classe A1. | L'intervento si svolge nelle seguenti fasi: asportazione di pitture esistenti ed eventuali parti friabili e/o non perfettamente ancorate che possano pregiudicare l’adesione ed eseguire un lavaggio del supporto con acqua a bassa pressione (da contabilizzare a parte); applicazione di un primo strato di rasante minerale, spessore medio 3 mm; applicazione della rete biassiale in fibra di basalto su malta ancora fresca; realizzazione di fori pilota di opportuno diametro inclinato fino a circa 3 – 4 cm dentro l’elemento in calcestruzzo armato, installazione della barra di opportuna lunghezza all’interno del foro mediante apposito mandrino e successiva piegatura della parte terminale della barra non infissa fino al filo della rete (da contabilizzare a parte); | realizzazione del secondo strato di matrice, l’applicazione deve garantire il riempimento di tutte le cavità e l’inglobamento totale della rete di armatura e delle barre elicoidali. La quantificazione è espressa per unità di superficie di presidio effettivamente posto in opera comprese le eventuali sovrapposizioni. | Fornitura e posa in opera di sistema di prevenzione antiribaltamento delle tamponature realizzato con rete biassiale bilanciata in fibra di basalto e acciaio inox AISI 304 con trattamento protettivo alcali-resistente con resina all'acqua priva di solventi (massa totale 200 g/mq) impregnata con intonaco-rasante a base di pura calce idraulica naturale NHL 3.5 e geolegante e con collegamento del sistema di presidio al telaio in calcestruzzo armato mediante barre elicoidali contabilizzato a parte in altra voce, - tipo sistema antiribaltamento realizzato conGeosteel Grid 200 in abbinamento a Geocalce Multiuso di Kerakoll. Caratteristiche della rete certificate: resistenza a trazione del filo > 750 MPa, dimensione della maglia 17x17 mm, spessore equivalente tf (0°-90°) = 0,032 mm, carico a trazione per unità di larghezza Ff ≈ 40 kN/m. L’intonaco naturale è conforme ai requisiti della norma EN 998-1 – GP/CS IV, EN 1504/3, adesione ≥ 1 N/mm2 e Reazione al fuoco classe A1. L'intervento si svolge nelle seguenti fasi: asportazione di pitture esistenti ed eventuali parti friabili e/o non perfettamente ancorate che possano pregiudicare l’adesione ed eseguire un lavaggio del supporto con acqua a bassa pressione (da contabilizzare a parte); applicazione di un primo strato di rasante minerale, spessore medio 3 mm; applicazione della rete biassiale in fibra di basalto su malta ancora fresca; realizzazione di fori pilota di opportuno diametro inclinato fino a circa 3 – 4 cm dentro l’elemento in calcestruzzo armato, installazione della barra di opportuna lunghezza all’interno del foro mediante apposito mandrino e successiva piegatura della parte terminale della barra non infissa fino al filo della rete (da contabilizzare a parte); realizzazione del secondo strato di matrice, l’applicazione deve garantire il riempimento di tutte le cavità e l’inglobamento totale della rete di armatura e delle barre elicoidali. La quantificazione è espressa per unità di superficie di presidio effettivamente posto in opera comprese le eventuali sovrapposizioni. | realizzazione di fori pilota di opportuno diametro per la cucitura di tamponature a doppio paramento, installazione della barra di opportuna lunghezza all'interno del foro mediante apposito mandrino e installazione del tassello; realizzazione del secondo strato di matrice, l’applicazione deve garantire il riempimento di tutte le cavità e l’inglobamento totale della rete di armatura e delle barre elicoidali. La quantificazione è espressa per unità di superficie di presidio effettivamente posto in opera comprese le eventuali sovrapposizioni. | realizzazione del secondo strato di matrice, l’applicazione deve garantire il riempimento di tutte le cavità e l’inglobamento totale della rete di armatura e delle barre elicoidali. La quantificazione è espressa per unità di superficie di presidio effettivamente posto in opera comprese le eventuali sovrapposizioni.
Tav 1.18B | Fornitura e posa in opera di | sistema di ripristino antiribaltamento delle tamponature realizzato con | rete biassiale bilanciata in fibra di basalto e acciaio inox AISI 304 con trattamento protettivo alcali-resistente con resina all'acqua priva di solventi (massa totale 200 g/mq) | impregnata con | malta inorganica igroscopica e traspirabile a base di pura calce idraulica naturale NHL 3.5 | e con collegamento del sistema di presidio al telaio in calcestruzzo armato mediante barre elicoidali contabilizzato a parte in altra voce, | - tipo sistema antiribaltamento realizzato con | Geosteel Grid 200 | in abbinamento a | Geocalce F Antisismico | di Kerakoll. | Caratteristiche della rete certificate: resistenza a trazione del filo > 750 MPa, dimensione della maglia 17x17 mm, spessore equivalente tf (0°-90°) = 0,032 mm, carico a trazione per unità di larghezza Ff ≈ 40 kN/m. | Caratteristiche della malta certificate: classe della malta G/M15 (EN 998/2), classe di resistenza R1 PCC (EN 1504-3), permeabilità al vapore acqueo da 15 a 35 (EN 1745), resistenza a compressione a 28 gg ≥ 15 N/mm2 (EN 1015-11), modulo elastico 9 GPa (EN 13412), adesione al supporto a 28 gg > 1,0 N/mm2 – FB: B (EN 1015-12). | Il prezzo è per unità di superficie di rinforzo effettivamente posto in opera, comprese le eventuali sovrapposizioni. È altresì compresa la fornitura e posa in opera di tutti i materiali sopra descritti e quanto altro occorre per dare il lavoro finito. Sono esclusi: l’asportazione di intonaci e pitture esistenti e di eventuali parti friabili e/o non perfettamente ancorate; le connessioni al telaio mediante barre elicoidali in acciaio inox; le prove di accettazione del materiale; le indagini pre e post intervento; tutti i sussidi necessari per l'esecuzione dei lavori ricadenti all'interno dei costi della sicurezza indiretti. | [13 empty] | Fornitura e posa in opera di sistema di ripristino antiribaltamento delle tamponature realizzato con rete biassiale bilanciata in fibra di basalto e acciaio inox AISI 304 con trattamento protettivo alcali-resistente con resina all'acqua priva di solventi (massa totale 200 g/mq) impregnata con malta inorganica igroscopica e traspirabile a base di pura calce idraulica naturale NHL 3.5 e con collegamento del sistema di presidio al telaio in calcestruzzo armato mediante barre elicoidali contabilizzato a parte in altra voce, - tipo sistema antiribaltamento realizzato conGeosteel Grid 200 in abbinamento a Geocalce F Antisismico di Kerakoll. Caratteristiche della rete certificate: resistenza a trazione del filo > 750 MPa, dimensione della maglia 17x17 mm, spessore equivalente tf (0°-90°) = 0,032 mm, carico a trazione per unità di larghezza Ff ≈ 40 kN/m. Caratteristiche della malta certificate: classe della malta G/M15 (EN 998/2), classe di resistenza R1 PCC (EN 1504-3), permeabilità al vapore acqueo da 15 a 35 (EN 1745), resistenza a compressione a 28 gg ≥ 15 N/mm2 (EN 1015-11), modulo elastico 9 GPa (EN 13412), adesione al supporto a 28 gg > 1,0 N/mm2 – FB: B (EN 1015-12). Il prezzo è per unità di superficie di rinforzo effettivamente posto in opera, comprese le eventuali sovrapposizioni. È altresì compresa la fornitura e posa in opera di tutti i materiali sopra descritti e quanto altro occorre per dare il lavoro finito. Sono esclusi: l’asportazione di intonaci e pitture esistenti e di eventuali parti friabili e/o non perfettamente ancorate; le connessioni al telaio mediante barre elicoidali in acciaio inox; le prove di accettazione del materiale; le indagini pre e post intervento; tutti i sussidi necessari per l'esecuzione dei lavori ricadenti all'interno dei costi della sicurezza indiretti. |  | Fornitura e posa in opera di sistema di ripristino antiribaltamento delle tamponature realizzato con rete biassiale bilanciata in fibra di basalto e acciaio inox AISI 304 con trattamento protettivo alcali-resistente con resina all'acqua priva di solventi (massa totale 200 g/mq) impregnata con malta inorganica igroscopica e traspirabile a base di pura calce idraulica naturale NHL 3.5 e con collegamento del sistema di presidio al telaio in calcestruzzo armato mediante barre elicoidali contabilizzato a parte in altra voce, - tipo sistema antiribaltamento realizzato conGeosteel Grid 200 in abbinamento a Geocalce F Antisismico di Kerakoll. Caratteristiche della rete certificate: resistenza a trazione del filo > 750 MPa, dimensione della maglia 17x17 mm, spessore equivalente tf (0°-90°) = 0,032 mm, carico a trazione per unità di larghezza Ff ≈ 40 kN/m. Caratteristiche della malta certificate: classe della malta G/M15 (EN 998/2), classe di resistenza R1 PCC (EN 1504-3), permeabilità al vapore acqueo da 15 a 35 (EN 1745), resistenza a compressione a 28 gg ≥ 15 N/mm2 (EN 1015-11), modulo elastico 9 GPa (EN 13412), adesione al supporto a 28 gg > 1,0 N/mm2 – FB: B (EN 1015-12). | L'intervento si svolge nelle seguenti fasi: demolizione e rimozione dell’intonaco esistente e di tutte le parti inconsistenti o incoerenti (da contabilizzare a parte); in seguito provvedere alla rimozione della polvere dai supporti effettuando un lavaggio con acqua a bassa pressione di tutte le superfici interessate al rinforzo; su sottofondo umido, applicazione di una prima mano di geomalta, spessore circa 4 – 5 mm; applicazione della rete biassiale in fibra di basalto su malta ancora fresca; realizzazione di fori pilota di opportuno diametro inclinato fino a circa 3 – 4 cm dentro l’elemento in calcestruzzo armato, installazione della barra di opportuna lunghezza all’interno del foro mediante apposito mandrino e successiva piegatura della parte terminale della barra non infissa fino al filo della rete (da contabilizzare a parte); realizzazione della seconda mano di intonaco strutturale, spessore circa 4 – 5 mm di geomalta, avendo cura di garantire il riempimento di tutte le cavità e l’inglobamento totale della rete di rinforzo, con staggiatura e rifinitura con frattazzo di spugna, curando la stagionatura umida delle superfici per almeno 24 ore. La quantificazione è espressa per unità di superficie di presidio effettivamente posto in opera comprese le eventuali sovrapposizioni. |  | Fornitura e posa in opera di sistema di ripristino antiribaltamento delle tamponature realizzato con rete biassiale bilanciata in fibra di basalto e acciaio inox AISI 304 con trattamento protettivo alcali-resistente con resina all'acqua priva di solventi (massa totale 200 g/mq) impregnata con malta inorganica igroscopica e traspirabile a base di pura calce idraulica naturale NHL 3.5 e con collegamento del sistema di presidio al telaio in calcestruzzo armato mediante barre elicoidali contabilizzato a parte in altra voce, - tipo sistema antiribaltamento realizzato conGeosteel Grid 200 in abbinamento a Geocalce F Antisismico di Kerakoll. Caratteristiche della rete certificate: resistenza a trazione del filo > 750 MPa, dimensione della maglia 17x17 mm, spessore equivalente tf (0°-90°) = 0,032 mm, carico a trazione per unità di larghezza Ff ≈ 40 kN/m. Caratteristiche della malta certificate: classe della malta G/M15 (EN 998/2), classe di resistenza R1 PCC (EN 1504-3), permeabilità al vapore acqueo da 15 a 35 (EN 1745), resistenza a compressione a 28 gg ≥ 15 N/mm2 (EN 1015-11), modulo elastico 9 GPa (EN 13412), adesione al supporto a 28 gg > 1,0 N/mm2 – FB: B (EN 1015-12). L'intervento si svolge nelle seguenti fasi: demolizione e rimozione dell’intonaco esistente e di tutte le parti inconsistenti o incoerenti (da contabilizzare a parte); in seguito provvedere alla rimozione della polvere dai supporti effettuando un lavaggio con acqua a bassa pressione di tutte le superfici interessate al rinforzo; su sottofondo umido, applicazione di una prima mano di geomalta, spessore circa 4 – 5 mm; applicazione della rete biassiale in fibra di basalto su malta ancora fresca; realizzazione di fori pilota di opportuno diametro inclinato fino a circa 3 – 4 cm dentro l’elemento in calcestruzzo armato, installazione della barra di opportuna lunghezza all’interno del foro mediante apposito mandrino e successiva piegatura della parte terminale della barra non infissa fino al filo della rete (da contabilizzare a parte); realizzazione della seconda mano di intonaco strutturale, spessore circa 4 – 5 mm di geomalta, avendo cura di garantire il riempimento di tutte le cavità e l’inglobamento totale della rete di rinforzo, con staggiatura e rifinitura con frattazzo di spugna, curando la stagionatura umida delle superfici per almeno 24 ore. La quantificazione è espressa per unità di superficie di presidio effettivamente posto in opera comprese le eventuali sovrapposizioni.
Tav 1.18C | Fornitura e posa in opera di | sistema di prevenzione antiribaltamento delle tamponature (senza intonaco o dopo la sua asportazione) realizzato con |  |  | intonaco tecnico composito a base di pura calce idraulica naturale NHL 3.5, geolegante e fibre minerali e con collegamento del sistema di presidio al telaio in calcestruzzo armato mediante barre elicoidali contabilizzato a parte in altra voce, |  |  | - tipo |  | Geocalce Tenace |  | di Kerakoll. |  | Caratteristiche tecniche della malta: intonaco antifessura, antisismico. L’intonaco naturale deve soddisfare i requisiti della norma EN 998-1 – GP/CS III, EN 998-2 – G/ M5 e Reazione al fuoco classe A1. |  | Il prezzo è per unità di superficie di rinforzo effettivamente posto in opera, comprese le eventuali sovrapposizioni. È altresì compresa la fornitura e posa in opera di tutti i materiali sopra descritti e quanto altro occorre per dare il lavoro finito. Sono esclusi: l’asportazione di pitture esistenti e di eventuali parti friabili e/o non perfettamente ancorate; l'eventuale trattamento di ripristino di superfici degradate, ammalorate, decoese o non planari; le connessioni al telaio mediante barre elicoidali in acciaio inox; le prove di accettazione del materiale; le indagini pre e post intervento; tutti i sussidi necessari per l'esecuzione dei lavori ricadenti all'interno dei costi della sicurezza indiretti. | [11 empty] | Fornitura e posa in opera di sistema di prevenzione antiribaltamento delle tamponature (senza intonaco o dopo la sua asportazione) realizzato con intonaco tecnico composito a base di pura calce idraulica naturale NHL 3.5, geolegante e fibre minerali e con collegamento del sistema di presidio al telaio in calcestruzzo armato mediante barre elicoidali contabilizzato a parte in altra voce, - tipo Geocalce Tenace di Kerakoll. Caratteristiche tecniche della malta: intonaco antifessura, antisismico. L’intonaco naturale deve soddisfare i requisiti della norma EN 998-1 – GP/CS III, EN 998-2 – G/ M5 e Reazione al fuoco classe A1. Il prezzo è per unità di superficie di rinforzo effettivamente posto in opera, comprese le eventuali sovrapposizioni. È altresì compresa la fornitura e posa in opera di tutti i materiali sopra descritti e quanto altro occorre per dare il lavoro finito. Sono esclusi: l’asportazione di pitture esistenti e di eventuali parti friabili e/o non perfettamente ancorate; l'eventuale trattamento di ripristino di superfici degradate, ammalorate, decoese o non planari; le connessioni al telaio mediante barre elicoidali in acciaio inox; le prove di accettazione del materiale; le indagini pre e post intervento; tutti i sussidi necessari per l'esecuzione dei lavori ricadenti all'interno dei costi della sicurezza indiretti. |  | Fornitura e posa in opera di sistema di prevenzione antiribaltamento delle tamponature (senza intonaco o dopo la sua asportazione) realizzato con intonaco tecnico composito a base di pura calce idraulica naturale NHL 3.5, geolegante e fibre minerali e con collegamento del sistema di presidio al telaio in calcestruzzo armato mediante barre elicoidali contabilizzato a parte in altra voce, - tipo Geocalce Tenace di Kerakoll. Caratteristiche tecniche della malta: intonaco antifessura, antisismico. L’intonaco naturale deve soddisfare i requisiti della norma EN 998-1 – GP/CS III, EN 998-2 – G/ M5 e Reazione al fuoco classe A1. |  |  | Fornitura e posa in opera di sistema di prevenzione antiribaltamento delle tamponature (senza intonaco o dopo la sua asportazione) realizzato con intonaco tecnico composito a base di pura calce idraulica naturale NHL 3.5, geolegante e fibre minerali e con collegamento del sistema di presidio al telaio in calcestruzzo armato mediante barre elicoidali contabilizzato a parte in altra voce, - tipo Geocalce Tenace di Kerakoll. Caratteristiche tecniche della malta: intonaco antifessura, antisismico. L’intonaco naturale deve soddisfare i requisiti della norma EN 998-1 – GP/CS III, EN 998-2 – G/ M5 e Reazione al fuoco classe A1. | L'intervento si svolge nelle seguenti fasi: asportazione di pitture esistenti ed eventuali parti friabili e/o non perfettamente ancorate che possano pregiudicare l’adesione ed eseguire un lavaggio del supporto con acqua a bassa pressione (da contabilizzare a parte); applicazione di un primo strato di intonaco composito antifessura, spessore di circa 10 mm; applicazione della rete biassiale in fibra di basalto su malta ancora fresca; realizzazione di fori pilota di opportuno diametro inclinato fino a circa 3 – 4 cm dentro l’elemento in calcestruzzo armato, installazione della barra di opportuna lunghezza all’interno del foro mediante apposito mandrino e successiva piegatura della parte terminale della barra non infissa fino al filo della rete (da contabilizzare a parte); realizzazione del secondo strato di matrice, spessore di circa 10 mm; l’applicazione deve garantire il riempimento di tutte le cavita e l’inglobamento totale della rete di armatura. La quantificazione è espressa per unità di superficie di presidio effettivamente posto in opera comprese le eventuali sovrapposizioni. | L'intervento si svolge nelle seguenti fasi: asportazione di pitture esistenti ed eventuali parti friabili e/o non perfettamente ancorate che possano pregiudicare l’adesione ed eseguire un lavaggio del supporto con acqua a bassa pressione (da contabilizzare a parte); realizzazione di fori pilota di opportuno diametro inclinato fino a circa 3 – 4 cm dentro l’elemento in calcestruzzo armato, installazione della barra di opportuna lunghezza all’interno del foro mediante apposito mandrino e successiva piegatura della parte terminale della barra non infissa fino al filo della rete (da contabilizzare a parte); applicazione di intonaco composito antifessura, spessore di circa 20 mm. La quantificazione è espressa per unità di superficie di presidio effettivamente posto in opera. | L'intervento si svolge nelle seguenti fasi: asportazione di pitture esistenti ed eventuali parti friabili e/o non perfettamente ancorate che possano pregiudicare l’adesione ed eseguire un lavaggio del supporto con acqua a bassa pressione (da contabilizzare a parte); applicazione di un primo strato di intonaco composito antifessura, spessore di circa 10 mm; applicazione della rete biassiale in fibra di basalto su malta ancora fresca; realizzazione di fori pilota di opportuno diametro inclinato fino a circa 3 – 4 cm dentro l’elemento in calcestruzzo armato, installazione della barra di opportuna lunghezza all’interno del foro mediante apposito mandrino e successiva piegatura della parte terminale della barra non infissa fino al filo della rete (da contabilizzare a parte); realizzazione del secondo strato di matrice, spessore di circa 10 mm; l’applicazione deve garantire il riempimento di tutte le cavita e l’inglobamento totale della rete di armatura. La quantificazione è espressa per unità di superficie di presidio effettivamente posto in opera comprese le eventuali sovrapposizioni. | L'intervento si svolge nelle seguenti fasi: asportazione di pitture esistenti ed eventuali parti friabili e/o non perfettamente ancorate che possano pregiudicare l’adesione ed eseguire un lavaggio del supporto con acqua a bassa pressione (da contabilizzare a parte); realizzazione di fori pilota di opportuno diametro per la cucitura di tamponature a doppio paramento, installazione della barra di opportuna lunghezza all'interno del foro mediante apposito mandrino e installazione del tassello; realizzazione di fori pilota di opportuno diametro inclinato fino a circa 3 – 4 cm dentro l’elemento in calcestruzzo armato, installazione della barra di opportuna lunghezza all’interno del foro mediante apposito mandrino e successiva piegatura della parte terminale della barra non infissa fino al filo della rete (da contabilizzare a parte); applicazione di intonaco composito antifessura, spessore di circa 20 mm. La quantificazione è espressa per unità di superficie di presidio effettivamente posto in opera. | L'intervento si svolge nelle seguenti fasi: asportazione di pitture esistenti ed eventuali parti friabili e/o non perfettamente ancorate che possano pregiudicare l’adesione ed eseguire un lavaggio del supporto con acqua a bassa pressione (da contabilizzare a parte); applicazione di un primo strato di intonaco composito antifessura, spessore di circa 10 mm; applicazione della rete biassiale in fibra di basalto su malta ancora fresca; realizzazione di fori pilota di opportuno diametro per la cucitura di tamponature a doppio paramento, installazione della barra di opportuna lunghezza all'interno del foro mediante apposito mandrino e installazione del tassello; realizzazione di fori pilota di opportuno diametro inclinato fino a circa 3 – 4 cm dentro l’elemento in calcestruzzo armato, installazione della barra di opportuna lunghezza all’interno del foro mediante apposito mandrino e successiva piegatura della parte terminale della barra non infissa fino al filo della rete (da contabilizzare a parte); realizzazione del secondo strato di matrice, spessore di circa 10 mm; l’applicazione deve garantire il riempimento di tutte le cavita e l’inglobamento totale della rete di armatura. La quantificazione è espressa per unità di superficie di presidio effettivamente posto in opera comprese le eventuali sovrapposizioni.
Tav 1.19 | Fornitura e posa in opera di | barre elicoidali per il collegamento di tamponature a doppio paramento, malta inorganica igroscopica e traspirabile a base di pura calce idraulica naturale NHL 3.5 di lunghezza pari a | su singolo lato | mm, nel numero di Geosteel Grid 200 al mq, | installate in apposito foro pilota e poste in opera mediante apposito mandrino - tipo | NO | di Kerakoll. | Caratteristiche della malta certificate: classe della malta G/M15 (EN 998/2), classe di resistenza R1 PCC (EN 1504-3), permeabilità al vapore acqueo da 15 a 35 (EN 1745), resistenza a compressione a 28 gg ≥ 15 N/mm2 (EN 1015-11), modulo elastico 9 GPa (EN 13412), adesione al supporto a 28 gg > 1,0 N/mm2 – FB: B (EN 1015-12). | È compresa la stuccatura del foro - tipo | Geocalce F Antisismico | di Kerakoll. | Caratteristiche della malta certificate: classe della malta G/M15 (EN 998/2), classe di resistenza R1 PCC (EN 1504-3), permeabilità al vapore acqueo da 15 a 35 (EN 1745), resistenza a compressione a 28 gg ≥ 15 N/mm2 (EN 1015-11), modulo elastico 9 GPa (EN 13412), adesione al supporto a 28 gg > 1,0 N/mm2 – FB: B (EN 1015-12). | Il prezzo è per unità di superficie effettivamente posto in opera comprensivo della realizzazione e preparazione del foro per l'inserimento delle barre. È altresì compresa la fornitura e posa in opera di tutti i materiali sopra descritti la stuccatura del foro e quanto altro occorre per dare il lavoro finito. Sono esclusi: l'eventuale trattamento di ripristino di superfici degradate, ammalorate, decoese o non planari; le prove di accettazione del materiale; le indagini pre e post intervento; tutti i sussidi necessari per l'esecuzione dei lavori ricadenti all'interno dei costi della sicurezza indiretti. | [14 empty] | Fornitura e posa in opera di barre elicoidali per il collegamento di tamponature a doppio paramento, malta inorganica igroscopica e traspirabile a base di pura calce idraulica naturale NHL 3.5 di lunghezza pari a su singolo lato mm, nel numero di Geosteel Grid 200 al mq, installate in apposito foro pilota e poste in opera mediante apposito mandrino - tipo NOdi Kerakoll. Caratteristiche della malta certificate: classe della malta G/M15 (EN 998/2), classe di resistenza R1 PCC (EN 1504-3), permeabilità al vapore acqueo da 15 a 35 (EN 1745), resistenza a compressione a 28 gg ≥ 15 N/mm2 (EN 1015-11), modulo elastico 9 GPa (EN 13412), adesione al supporto a 28 gg > 1,0 N/mm2 – FB: B (EN 1015-12). È compresa la stuccatura del foro - tipo Geocalce F Antisismico di Kerakoll. Caratteristiche della malta certificate: classe della malta G/M15 (EN 998/2), classe di resistenza R1 PCC (EN 1504-3), permeabilità al vapore acqueo da 15 a 35 (EN 1745), resistenza a compressione a 28 gg ≥ 15 N/mm2 (EN 1015-11), modulo elastico 9 GPa (EN 13412), adesione al supporto a 28 gg > 1,0 N/mm2 – FB: B (EN 1015-12). Il prezzo è per unità di superficie effettivamente posto in opera comprensivo della realizzazione e preparazione del foro per l'inserimento delle barre. È altresì compresa la fornitura e posa in opera di tutti i materiali sopra descritti la stuccatura del foro e quanto altro occorre per dare il lavoro finito. Sono esclusi: l'eventuale trattamento di ripristino di superfici degradate, ammalorate, decoese o non planari; le prove di accettazione del materiale; le indagini pre e post intervento; tutti i sussidi necessari per l'esecuzione dei lavori ricadenti all'interno dei costi della sicurezza indiretti. |  | Fornitura e posa in opera di barre elicoidali per il collegamento di tamponature a doppio paramento, malta inorganica igroscopica e traspirabile a base di pura calce idraulica naturale NHL 3.5 di lunghezza pari a su singolo lato mm, nel numero di Geosteel Grid 200 al mq, installate in apposito foro pilota e poste in opera mediante apposito mandrino - tipo NOdi Kerakoll. Caratteristiche della malta certificate: classe della malta G/M15 (EN 998/2), classe di resistenza R1 PCC (EN 1504-3), permeabilità al vapore acqueo da 15 a 35 (EN 1745), resistenza a compressione a 28 gg ≥ 15 N/mm2 (EN 1015-11), modulo elastico 9 GPa (EN 13412), adesione al supporto a 28 gg > 1,0 N/mm2 – FB: B (EN 1015-12). È compresa la stuccatura del foro - tipo Geocalce F Antisismico di Kerakoll. Caratteristiche della malta certificate: classe della malta G/M15 (EN 998/2), classe di resistenza R1 PCC (EN 1504-3), permeabilità al vapore acqueo da 15 a 35 (EN 1745), resistenza a compressione a 28 gg ≥ 15 N/mm2 (EN 1015-11), modulo elastico 9 GPa (EN 13412), adesione al supporto a 28 gg > 1,0 N/mm2 – FB: B (EN 1015-12). | L'intervento si svolge nelle seguenti fasi: realizzazione del foro pilota di opportuno diametro in funzione della barra e del tipo di materiale componente l’elemento da rinforzare; installazione della barra all’interno del foro mediante apposito mandrino in funzione della lunghezza della barra; stuccatura del foro mediante opportuno materiale in funzione del tipo di supporto. La quantificazione è espressa per unità di superficie di rinforzo effettivamente posto in opera |  | Fornitura e posa in opera di barre elicoidali per il collegamento di tamponature a doppio paramento, malta inorganica igroscopica e traspirabile a base di pura calce idraulica naturale NHL 3.5 di lunghezza pari a su singolo lato mm, nel numero di Geosteel Grid 200 al mq, installate in apposito foro pilota e poste in opera mediante apposito mandrino - tipo NOdi Kerakoll. Caratteristiche della malta certificate: classe della malta G/M15 (EN 998/2), classe di resistenza R1 PCC (EN 1504-3), permeabilità al vapore acqueo da 15 a 35 (EN 1745), resistenza a compressione a 28 gg ≥ 15 N/mm2 (EN 1015-11), modulo elastico 9 GPa (EN 13412), adesione al supporto a 28 gg > 1,0 N/mm2 – FB: B (EN 1015-12). È compresa la stuccatura del foro - tipo Geocalce F Antisismico di Kerakoll. Caratteristiche della malta certificate: classe della malta G/M15 (EN 998/2), classe di resistenza R1 PCC (EN 1504-3), permeabilità al vapore acqueo da 15 a 35 (EN 1745), resistenza a compressione a 28 gg ≥ 15 N/mm2 (EN 1015-11), modulo elastico 9 GPa (EN 13412), adesione al supporto a 28 gg > 1,0 N/mm2 – FB: B (EN 1015-12). L'intervento si svolge nelle seguenti fasi: realizzazione del foro pilota di opportuno diametro in funzione della barra e del tipo di materiale componente l’elemento da rinforzare; installazione della barra all’interno del foro mediante apposito mandrino in funzione della lunghezza della barra; stuccatura del foro mediante opportuno materiale in funzione del tipo di supporto. La quantificazione è espressa per unità di superficie di rinforzo effettivamente posto in opera
Tav 1.20 | Fornitura e posa in opera di | barre elicoidali per la connessione di intonaci in grosso spessore o rivestimenti in facciata, malta inorganica igroscopica e traspirabile a base di pura calce idraulica naturale NHL 3.5 di lunghezza pari a | su singolo lato | mm, nel numero di Geosteel Grid 200 al mq, | installate in apposito foro pilota e poste in opera mediante apposito mandrino - tipo | NO | di Kerakoll. | Caratteristiche della malta certificate: classe della malta G/M15 (EN 998/2), classe di resistenza R1 PCC (EN 1504-3), permeabilità al vapore acqueo da 15 a 35 (EN 1745), resistenza a compressione a 28 gg ≥ 15 N/mm2 (EN 1015-11), modulo elastico 9 GPa (EN 13412), adesione al supporto a 28 gg > 1,0 N/mm2 – FB: B (EN 1015-12). | È compresa la stuccatura del foro - tipo | Geocalce F Antisismico | di Kerakoll. | Caratteristiche della malta certificate: classe della malta G/M15 (EN 998/2), classe di resistenza R1 PCC (EN 1504-3), permeabilità al vapore acqueo da 15 a 35 (EN 1745), resistenza a compressione a 28 gg ≥ 15 N/mm2 (EN 1015-11), modulo elastico 9 GPa (EN 13412), adesione al supporto a 28 gg > 1,0 N/mm2 – FB: B (EN 1015-12). | Il prezzo è per unità di superficie effettivamente posto in opera comprensivo della realizzazione e preparazione del foro per l'inserimento delle barre. È altresì compresa la fornitura e posa in opera di tutti i materiali sopra descritti la stuccatura del foro e quanto altro occorre per dare il lavoro finito. Sono esclusi: l'eventuale trattamento di ripristino di superfici degradate, ammalorate, decoese o non planari; le prove di accettazione del materiale; le indagini pre e post intervento; tutti i sussidi necessari per l'esecuzione dei lavori ricadenti all'interno dei costi della sicurezza indiretti. | [14 empty] | Fornitura e posa in opera di barre elicoidali per la connessione di intonaci in grosso spessore o rivestimenti in facciata, malta inorganica igroscopica e traspirabile a base di pura calce idraulica naturale NHL 3.5 di lunghezza pari a su singolo lato mm, nel numero di Geosteel Grid 200 al mq, installate in apposito foro pilota e poste in opera mediante apposito mandrino - tipo NOdi Kerakoll. Caratteristiche della malta certificate: classe della malta G/M15 (EN 998/2), classe di resistenza R1 PCC (EN 1504-3), permeabilità al vapore acqueo da 15 a 35 (EN 1745), resistenza a compressione a 28 gg ≥ 15 N/mm2 (EN 1015-11), modulo elastico 9 GPa (EN 13412), adesione al supporto a 28 gg > 1,0 N/mm2 – FB: B (EN 1015-12). È compresa la stuccatura del foro - tipo Geocalce F Antisismico di Kerakoll. Caratteristiche della malta certificate: classe della malta G/M15 (EN 998/2), classe di resistenza R1 PCC (EN 1504-3), permeabilità al vapore acqueo da 15 a 35 (EN 1745), resistenza a compressione a 28 gg ≥ 15 N/mm2 (EN 1015-11), modulo elastico 9 GPa (EN 13412), adesione al supporto a 28 gg > 1,0 N/mm2 – FB: B (EN 1015-12). Il prezzo è per unità di superficie effettivamente posto in opera comprensivo della realizzazione e preparazione del foro per l'inserimento delle barre. È altresì compresa la fornitura e posa in opera di tutti i materiali sopra descritti la stuccatura del foro e quanto altro occorre per dare il lavoro finito. Sono esclusi: l'eventuale trattamento di ripristino di superfici degradate, ammalorate, decoese o non planari; le prove di accettazione del materiale; le indagini pre e post intervento; tutti i sussidi necessari per l'esecuzione dei lavori ricadenti all'interno dei costi della sicurezza indiretti. |  | Fornitura e posa in opera di barre elicoidali per la connessione di intonaci in grosso spessore o rivestimenti in facciata, malta inorganica igroscopica e traspirabile a base di pura calce idraulica naturale NHL 3.5 di lunghezza pari a su singolo lato mm, nel numero di Geosteel Grid 200 al mq, installate in apposito foro pilota e poste in opera mediante apposito mandrino - tipo NOdi Kerakoll. Caratteristiche della malta certificate: classe della malta G/M15 (EN 998/2), classe di resistenza R1 PCC (EN 1504-3), permeabilità al vapore acqueo da 15 a 35 (EN 1745), resistenza a compressione a 28 gg ≥ 15 N/mm2 (EN 1015-11), modulo elastico 9 GPa (EN 13412), adesione al supporto a 28 gg > 1,0 N/mm2 – FB: B (EN 1015-12). È compresa la stuccatura del foro - tipo Geocalce F Antisismico di Kerakoll. Caratteristiche della malta certificate: classe della malta G/M15 (EN 998/2), classe di resistenza R1 PCC (EN 1504-3), permeabilità al vapore acqueo da 15 a 35 (EN 1745), resistenza a compressione a 28 gg ≥ 15 N/mm2 (EN 1015-11), modulo elastico 9 GPa (EN 13412), adesione al supporto a 28 gg > 1,0 N/mm2 – FB: B (EN 1015-12). | L'intervento si svolge nelle seguenti fasi: realizzazione del foro pilota di opportuno diametro in funzione della barra e del tipo di materiale componente l’elemento da rinforzare; installazione della barra all’interno del foro mediante apposito mandrino in funzione della lunghezza della barra; stuccatura del foro mediante opportuno materiale in funzione del tipo di supporto. La quantificazione è espressa per unità di superficie di rinforzo effettivamente posto in opera |  | Fornitura e posa in opera di barre elicoidali per la connessione di intonaci in grosso spessore o rivestimenti in facciata, malta inorganica igroscopica e traspirabile a base di pura calce idraulica naturale NHL 3.5 di lunghezza pari a su singolo lato mm, nel numero di Geosteel Grid 200 al mq, installate in apposito foro pilota e poste in opera mediante apposito mandrino - tipo NOdi Kerakoll. Caratteristiche della malta certificate: classe della malta G/M15 (EN 998/2), classe di resistenza R1 PCC (EN 1504-3), permeabilità al vapore acqueo da 15 a 35 (EN 1745), resistenza a compressione a 28 gg ≥ 15 N/mm2 (EN 1015-11), modulo elastico 9 GPa (EN 13412), adesione al supporto a 28 gg > 1,0 N/mm2 – FB: B (EN 1015-12). È compresa la stuccatura del foro - tipo Geocalce F Antisismico di Kerakoll. Caratteristiche della malta certificate: classe della malta G/M15 (EN 998/2), classe di resistenza R1 PCC (EN 1504-3), permeabilità al vapore acqueo da 15 a 35 (EN 1745), resistenza a compressione a 28 gg ≥ 15 N/mm2 (EN 1015-11), modulo elastico 9 GPa (EN 13412), adesione al supporto a 28 gg > 1,0 N/mm2 – FB: B (EN 1015-12). L'intervento si svolge nelle seguenti fasi: realizzazione del foro pilota di opportuno diametro in funzione della barra e del tipo di materiale componente l’elemento da rinforzare; installazione della barra all’interno del foro mediante apposito mandrino in funzione della lunghezza della barra; stuccatura del foro mediante opportuno materiale in funzione del tipo di supporto. La quantificazione è espressa per unità di superficie di rinforzo effettivamente posto in opera
Tav 1.21A | Fornitura e posa in opera di | sistema per la ricostruzione di murature lesionate con la tecnica scuci-cuci realizzato con nuovi mattoni pieni e/o pietrame allettati con | malta inorganica igroscopica e traspirabile a base di pura calce idraulica naturale NHL 3.5 | - tipo | Geosteel Grid 200 | di Kerakoll. | Caratteristiche della rete certificate: resistenza a trazione del filo > 750 MPa, dimensione della maglia 17x17 mm, spessore equivalente tf (0°-90°) = 0,032 mm, carico a trazione per unità di larghezza Ff ≈ 40 kN/m. | Il prezzo è per unità di superficie effettivamente posto in opera per muratura in laterizio a una testa. È altresì compresa la fornitura e posa in opera di tutti i materiali sopra descritti, i mattoni necessari, il carico, il trasporto e lo scarico del materiale di risulta, la stuccatura, la pulitura dei giunti e quanto altro occorre per dare il lavoro finito. Sono esclusi: le prove di accettazione del materiale; le indagini pre e post intervento; tutti i sussidi necessari per l'esecuzione dei lavori ricadenti all'interno dei costi della sicurezza indiretti. | [19 empty] | Fornitura e posa in opera di sistema per la ricostruzione di murature lesionate con la tecnica scuci-cuci realizzato con nuovi mattoni pieni e/o pietrame allettati con malta inorganica igroscopica e traspirabile a base di pura calce idraulica naturale NHL 3.5 - tipo Geosteel Grid 200 di Kerakoll. Caratteristiche della rete certificate: resistenza a trazione del filo > 750 MPa, dimensione della maglia 17x17 mm, spessore equivalente tf (0°-90°) = 0,032 mm, carico a trazione per unità di larghezza Ff ≈ 40 kN/m. Il prezzo è per unità di superficie effettivamente posto in opera per muratura in laterizio a una testa. È altresì compresa la fornitura e posa in opera di tutti i materiali sopra descritti, i mattoni necessari, il carico, il trasporto e lo scarico del materiale di risulta, la stuccatura, la pulitura dei giunti e quanto altro occorre per dare il lavoro finito. Sono esclusi: le prove di accettazione del materiale; le indagini pre e post intervento; tutti i sussidi necessari per l'esecuzione dei lavori ricadenti all'interno dei costi della sicurezza indiretti. |  | Fornitura e posa in opera di sistema per la ricostruzione di murature lesionate con la tecnica scuci-cuci realizzato con nuovi mattoni pieni e/o pietrame allettati con malta inorganica igroscopica e traspirabile a base di pura calce idraulica naturale NHL 3.5 - tipo Geosteel Grid 200 di Kerakoll. Caratteristiche della rete certificate: resistenza a trazione del filo > 750 MPa, dimensione della maglia 17x17 mm, spessore equivalente tf (0°-90°) = 0,032 mm, carico a trazione per unità di larghezza Ff ≈ 40 kN/m. | L'intervento si svolge nelle seguenti fasi: rimozione delle vecchie malte ammalorate nei giunti delle murature con l’onere della salvaguardia dei tratti in buono stato di conservazione, successiva spazzolatura e lavaggio delle stesse; ricostruzione della muratura mediante sostituzione parziale del materiale con metodo scuci-cuci. La quantificazione è espressa per unità di superficie di muratura in laterizio a una testa. |  | Fornitura e posa in opera di sistema per la ricostruzione di murature lesionate con la tecnica scuci-cuci realizzato con nuovi mattoni pieni e/o pietrame allettati con malta inorganica igroscopica e traspirabile a base di pura calce idraulica naturale NHL 3.5 - tipo Geosteel Grid 200 di Kerakoll. Caratteristiche della rete certificate: resistenza a trazione del filo > 750 MPa, dimensione della maglia 17x17 mm, spessore equivalente tf (0°-90°) = 0,032 mm, carico a trazione per unità di larghezza Ff ≈ 40 kN/m. L'intervento si svolge nelle seguenti fasi: rimozione delle vecchie malte ammalorate nei giunti delle murature con l’onere della salvaguardia dei tratti in buono stato di conservazione, successiva spazzolatura e lavaggio delle stesse; ricostruzione della muratura mediante sostituzione parziale del materiale con metodo scuci-cuci. La quantificazione è espressa per unità di superficie di muratura in laterizio a una testa.
Tav 1.21B | Fornitura e posa in opera di | sistema per la ricostruzione di murature lesionate con la tecnica scuci-cuci con connessioni trasversali realizzato con | malta inorganica igroscopica e traspirabile a base di pura calce idraulica naturale NHL 3.5 | - tipo | Geosteel Grid 200 | di Kerakoll. | Caratteristiche della rete certificate: resistenza a trazione del filo > 750 MPa, dimensione della maglia 17x17 mm, spessore equivalente tf (0°-90°) = 0,032 mm, carico a trazione per unità di larghezza Ff ≈ 40 kN/m. | Le connessioni trasversali sono realizzate nel numero di | 4 | elementi al mq, di lunghezza pari a | 30 | cm, iniettati con malta traspirante fluida inorganica a base di pura calce idraulica naturale NHL 3.5 - tipo Diatono Geosteel realizzato con Geosteel | G600 | in abbinamento a Geocalce FL Antisismico di Kerakoll. | Caratteristiche tecniche certificate della connessione: σpull-out = 2555 MPa (laterizio) - 2503 MPa (tufo). | Il prezzo è per unità di superficie di rinforzo effettivamente posto in opera per muratura in laterizio a una testa. È altresì compresa la fornitura e posa in opera di tutti i materiali sopra descritti , i mattoni necessari, il carico, il trasporto e lo scarico del materiale di risulta, la stuccatura, la pulitura dei giunti , l'esecuzione dei fori e quanto altro occorre per dare il lavoro finito. L’incidenza della malta da iniezione è calcolata per il solo riempimento del foro del diatono. Sono esclusi: l’asportazione di intonaci e pitture esistenti e di eventuali parti friabili e/o non perfettamente ancorate; l'eventuale trattamento di ripristino di superfici degradate, ammalorate, decoese o non planari; lo strato di finitura; le prove di accettazione del materiale; le indagini pre e post intervento; tutti i sussidi necessari per l'esecuzione dei lavori ricadenti all'interno dei costi della sicurezza indiretti. | Il prezzo è per unità di superficie di rinforzo effettivamente posto in opera per muratura in laterizio a una testa. È altresì compresa la fornitura e posa in opera di tutti i materiali sopra descritti , i mattoni necessari, il carico, il trasporto e lo scarico del materiale di risulta, la stuccatura, la pulitura dei giunti , l'esecuzione dei fori e quanto altro occorre per dare il lavoro finito. L’incidenza della malta da iniezione è calcolata per il riempimento del foro del diatono e dei vuoti presenti all'interno del paramento (40 kg/m2). Sono esclusi: l’asportazione di intonaci e pitture esistenti e di eventuali parti friabili e/o non perfettamente ancorate; l'eventuale trattamento di ripristino di superfici degradate, ammalorate, decoese o non planari; lo strato di finitura; le prove di accettazione del materiale; le indagini pre e post intervento; tutti i sussidi necessari per l'esecuzione dei lavori ricadenti all'interno dei costi della sicurezza indiretti. | Il prezzo è per unità di superficie di rinforzo effettivamente posto in opera per muratura in laterizio a una testa. È altresì compresa la fornitura e posa in opera di tutti i materiali sopra descritti , i mattoni necessari, il carico, il trasporto e lo scarico del materiale di risulta, la stuccatura, la pulitura dei giunti , l'esecuzione dei fori e quanto altro occorre per dare il lavoro finito. L’incidenza della malta da iniezione è calcolata per il solo riempimento del foro del diatono. Sono esclusi: l’asportazione di intonaci e pitture esistenti e di eventuali parti friabili e/o non perfettamente ancorate; l'eventuale trattamento di ripristino di superfici degradate, ammalorate, decoese o non planari; lo strato di finitura; le prove di accettazione del materiale; le indagini pre e post intervento; tutti i sussidi necessari per l'esecuzione dei lavori ricadenti all'interno dei costi della sicurezza indiretti. | [9 empty] | Fornitura e posa in opera di sistema per la ricostruzione di murature lesionate con la tecnica scuci-cuci con connessioni trasversali realizzato con malta inorganica igroscopica e traspirabile a base di pura calce idraulica naturale NHL 3.5 - tipo Geosteel Grid 200 di Kerakoll. Caratteristiche della rete certificate: resistenza a trazione del filo > 750 MPa, dimensione della maglia 17x17 mm, spessore equivalente tf (0°-90°) = 0,032 mm, carico a trazione per unità di larghezza Ff ≈ 40 kN/m. Le connessioni trasversali sono realizzate nel numero di 4 elementi al mq, di lunghezza pari a 30 cm, iniettati con malta traspirante fluida inorganica a base di pura calce idraulica naturale NHL 3.5 - tipo Diatono Geosteel realizzato con Geosteel G600 in abbinamento a Geocalce FL Antisismico di Kerakoll. Caratteristiche tecniche certificate della connessione: σpull-out = 2555 MPa (laterizio) - 2503 MPa (tufo). Il prezzo è per unità di superficie di rinforzo effettivamente posto in opera per muratura in laterizio a una testa. È altresì compresa la fornitura e posa in opera di tutti i materiali sopra descritti , i mattoni necessari, il carico, il trasporto e lo scarico del materiale di risulta, la stuccatura, la pulitura dei giunti , l'esecuzione dei fori e quanto altro occorre per dare il lavoro finito. L’incidenza della malta da iniezione è calcolata per il solo riempimento del foro del diatono. Sono esclusi: l’asportazione di intonaci e pitture esistenti e di eventuali parti friabili e/o non perfettamente ancorate; l'eventuale trattamento di ripristino di superfici degradate, ammalorate, decoese o non planari; lo strato di finitura; le prove di accettazione del materiale; le indagini pre e post intervento; tutti i sussidi necessari per l'esecuzione dei lavori ricadenti all'interno dei costi della sicurezza indiretti. |  | Fornitura e posa in opera di sistema per la ricostruzione di murature lesionate con la tecnica scuci-cuci con connessioni trasversali realizzato con malta inorganica igroscopica e traspirabile a base di pura calce idraulica naturale NHL 3.5 - tipo Geosteel Grid 200 di Kerakoll. Caratteristiche della rete certificate: resistenza a trazione del filo > 750 MPa, dimensione della maglia 17x17 mm, spessore equivalente tf (0°-90°) = 0,032 mm, carico a trazione per unità di larghezza Ff ≈ 40 kN/m. Le connessioni trasversali sono realizzate nel numero di 4 elementi al mq, di lunghezza pari a 30 cm, iniettati con malta traspirante fluida inorganica a base di pura calce idraulica naturale NHL 3.5 - tipo Diatono Geosteel realizzato con Geosteel G600 in abbinamento a Geocalce FL Antisismico di Kerakoll. Caratteristiche tecniche certificate della connessione: σpull-out = 2555 MPa (laterizio) - 2503 MPa (tufo). | L'intervento si svolge nelle seguenti fasi: rimozione delle vecchie malte ammalorate nei giunti delle murature con l’onere della salvaguardia dei tratti in buono stato di conservazione, successiva spazzolatura e lavaggio delle stesse; ricostruzione della muratura mediante sostituzione parziale del materiale con metodo scuci-cuci; realizzazione del foro d’ingresso, avente dimensione (diametro e profondità) idonea alla natura del connettore, e successiva rimozione della malta nell’area adiacente al foro realizzato; confezionamento del connettore metallico mediante taglio, "sfioccatura", e arrotolamento finale del tessuto in fibra d’acciaio galvanizzato, con bloccaggio dello stesso mediante fascetta plastica; inserimento del connettore all’interno del foro (numero, profondità di ancoraggio, interassi a cura di tecnico abilitato); inserire l’iniettore in polipropilene e fibra di vetro nel diatono in fibra di acciaio in modo da piegare di 90° la parte terminale del fiocco; iniezione a bassa pressione di malta fluida per la collaborazione del connettore; fissaggio dei trefoli "sfioccati", con celatura dell’intero connettore. La quantificazione è espressa per unità di superficie di muratura in laterizio a una testa. |  | Fornitura e posa in opera di sistema per la ricostruzione di murature lesionate con la tecnica scuci-cuci con connessioni trasversali realizzato con malta inorganica igroscopica e traspirabile a base di pura calce idraulica naturale NHL 3.5 - tipo Geosteel Grid 200 di Kerakoll. Caratteristiche della rete certificate: resistenza a trazione del filo > 750 MPa, dimensione della maglia 17x17 mm, spessore equivalente tf (0°-90°) = 0,032 mm, carico a trazione per unità di larghezza Ff ≈ 40 kN/m. Le connessioni trasversali sono realizzate nel numero di 4 elementi al mq, di lunghezza pari a 30 cm, iniettati con malta traspirante fluida inorganica a base di pura calce idraulica naturale NHL 3.5 - tipo Diatono Geosteel realizzato con Geosteel G600 in abbinamento a Geocalce FL Antisismico di Kerakoll. Caratteristiche tecniche certificate della connessione: σpull-out = 2555 MPa (laterizio) - 2503 MPa (tufo). L'intervento si svolge nelle seguenti fasi: rimozione delle vecchie malte ammalorate nei giunti delle murature con l’onere della salvaguardia dei tratti in buono stato di conservazione, successiva spazzolatura e lavaggio delle stesse; ricostruzione della muratura mediante sostituzione parziale del materiale con metodo scuci-cuci; realizzazione del foro d’ingresso, avente dimensione (diametro e profondità) idonea alla natura del connettore, e successiva rimozione della malta nell’area adiacente al foro realizzato; confezionamento del connettore metallico mediante taglio, "sfioccatura", e arrotolamento finale del tessuto in fibra d’acciaio galvanizzato, con bloccaggio dello stesso mediante fascetta plastica; inserimento del connettore all’interno del foro (numero, profondità di ancoraggio, interassi a cura di tecnico abilitato); inserire l’iniettore in polipropilene e fibra di vetro nel diatono in fibra di acciaio in modo da piegare di 90° la parte terminale del fiocco; iniezione a bassa pressione di malta fluida per la collaborazione del connettore; fissaggio dei trefoli "sfioccati", con celatura dell’intero connettore. La quantificazione è espressa per unità di superficie di muratura in laterizio a una testa.
Tav 1.22 | Fornitura e posa in opera di | malta inorganica igroscopica e traspirabile a base di pura calce idraulica naturale NHL 3.5 | per la ristilatura di giunti in muratura | - tipo | Geosteel Grid 200 | di Kerakoll. | Caratteristiche della rete certificate: resistenza a trazione del filo > 750 MPa, dimensione della maglia 17x17 mm, spessore equivalente tf (0°-90°) = 0,032 mm, carico a trazione per unità di larghezza Ff ≈ 40 kN/m. | Il prezzo è per unità di superficie di giunto di muratura ristilato. È altresì compresa la fornitura e posa in opera di tutti i materiali sopra descritti il carico, il trasporto e lo scarico del materiale di risulta, la stuccatura, la pulitura dei giunti e quanto altro occorre per dare il lavoro finito. Sono esclusi: le prove di accettazione del materiale; le indagini pre e post intervento; tutti i sussidi necessari per l'esecuzione dei lavori ricadenti all'interno dei costi della sicurezza indiretti. | [19 empty] | Fornitura e posa in opera di malta inorganica igroscopica e traspirabile a base di pura calce idraulica naturale NHL 3.5 per la ristilatura di giunti in muratura - tipo Geosteel Grid 200 di Kerakoll. Caratteristiche della rete certificate: resistenza a trazione del filo > 750 MPa, dimensione della maglia 17x17 mm, spessore equivalente tf (0°-90°) = 0,032 mm, carico a trazione per unità di larghezza Ff ≈ 40 kN/m. Il prezzo è per unità di superficie di giunto di muratura ristilato. È altresì compresa la fornitura e posa in opera di tutti i materiali sopra descritti il carico, il trasporto e lo scarico del materiale di risulta, la stuccatura, la pulitura dei giunti e quanto altro occorre per dare il lavoro finito. Sono esclusi: le prove di accettazione del materiale; le indagini pre e post intervento; tutti i sussidi necessari per l'esecuzione dei lavori ricadenti all'interno dei costi della sicurezza indiretti. |  | Fornitura e posa in opera di malta inorganica igroscopica e traspirabile a base di pura calce idraulica naturale NHL 3.5 per la ristilatura di giunti in muratura - tipo Geosteel Grid 200 di Kerakoll. Caratteristiche della rete certificate: resistenza a trazione del filo > 750 MPa, dimensione della maglia 17x17 mm, spessore equivalente tf (0°-90°) = 0,032 mm, carico a trazione per unità di larghezza Ff ≈ 40 kN/m. | L'intervento si svolge nelle seguenti fasi: scarnitura delle vecchie malte ammalorate presenti nei giunti delle murature, per una profondità di 2 - 3 cm, con l’onere della salvaguardia dei tratti in buono stato di conservazione, successiva spazzolatura e lavaggio delle fughe; stuccatura dei giunti di malta. La quantificazione è espressa per metro quadro di muratura ristilata. |  | Fornitura e posa in opera di malta inorganica igroscopica e traspirabile a base di pura calce idraulica naturale NHL 3.5 per la ristilatura di giunti in muratura - tipo Geosteel Grid 200 di Kerakoll. Caratteristiche della rete certificate: resistenza a trazione del filo > 750 MPa, dimensione della maglia 17x17 mm, spessore equivalente tf (0°-90°) = 0,032 mm, carico a trazione per unità di larghezza Ff ≈ 40 kN/m. L'intervento si svolge nelle seguenti fasi: scarnitura delle vecchie malte ammalorate presenti nei giunti delle murature, per una profondità di 2 - 3 cm, con l’onere della salvaguardia dei tratti in buono stato di conservazione, successiva spazzolatura e lavaggio delle fughe; stuccatura dei giunti di malta. La quantificazione è espressa per metro quadro di muratura ristilata.
Tav 1.23A | Fornitura e posa in opera di | sistema per la ristilatura armata di murature facciavista | realizzato con | malta inorganica igroscopica e traspirabile a base di pura calce idraulica naturale NHL 3.5 | poste in opera mediante inghisaggio con | malta inorganica igroscopica e traspirabile a base di pura calce idraulica naturale NHL 3.5 | - tipo | Steel Dryfast 6 | in abbinamento a Geocalce F Antisismico di Kerakoll. | Caratteristiche della malta certificate: classe della malta G/M15 (EN 998/2), classe di resistenza R1 PCC (EN 1504-3), permeabilità al vapore acqueo da 15 a 35 (EN 1745), resistenza a compressione a 28 gg ≥ 15 N/mm2 (EN 1015-11), modulo elastico 9 GPa (EN 13412), adesione al supporto a 28 gg > 1,0 N/mm2 – FB: B (EN 1015-12). | Caratteristiche della malta certificate: classe della malta G/M15 (EN 998/2), classe di resistenza R1 PCC (EN 1504-3), permeabilità al vapore acqueo da 15 a 35 (EN 1745), resistenza a compressione a 28 gg ≥ 15 N/mm2 (EN 1015-11), modulo elastico 9 GPa (EN 13412), adesione al supporto a 28 gg > 1,0 N/mm2 – FB: B (EN 1015-12). | Il prezzo è per metro lineare di giunto di muratura ristilato. È altresì compresa la fornitura e posa in opera di tutti i materiali sopra descritti e quanto altro occorre per dare il lavoro finito. Sono esclusi: le prove di accettazione del materiale; le indagini pre e post intervento; tutti i sussidi necessari per l'esecuzione dei lavori ricadenti all'interno dei costi della sicurezza indiretti. | [15 empty] | Fornitura e posa in opera di sistema per la ristilatura armata di murature facciavista realizzato con malta inorganica igroscopica e traspirabile a base di pura calce idraulica naturale NHL 3.5 poste in opera mediante inghisaggio con malta inorganica igroscopica e traspirabile a base di pura calce idraulica naturale NHL 3.5 - tipo Steel Dryfast 6 in abbinamento a Geocalce F Antisismico di Kerakoll. Caratteristiche della malta certificate: classe della malta G/M15 (EN 998/2), classe di resistenza R1 PCC (EN 1504-3), permeabilità al vapore acqueo da 15 a 35 (EN 1745), resistenza a compressione a 28 gg ≥ 15 N/mm2 (EN 1015-11), modulo elastico 9 GPa (EN 13412), adesione al supporto a 28 gg > 1,0 N/mm2 – FB: B (EN 1015-12). Caratteristiche della malta certificate: classe della malta G/M15 (EN 998/2), classe di resistenza R1 PCC (EN 1504-3), permeabilità al vapore acqueo da 15 a 35 (EN 1745), resistenza a compressione a 28 gg ≥ 15 N/mm2 (EN 1015-11), modulo elastico 9 GPa (EN 13412), adesione al supporto a 28 gg > 1,0 N/mm2 – FB: B (EN 1015-12). Il prezzo è per metro lineare di giunto di muratura ristilato. È altresì compresa la fornitura e posa in opera di tutti i materiali sopra descritti e quanto altro occorre per dare il lavoro finito. Sono esclusi: le prove di accettazione del materiale; le indagini pre e post intervento; tutti i sussidi necessari per l'esecuzione dei lavori ricadenti all'interno dei costi della sicurezza indiretti. |  | Fornitura e posa in opera di sistema per la ristilatura armata di murature facciavista realizzato con malta inorganica igroscopica e traspirabile a base di pura calce idraulica naturale NHL 3.5 poste in opera mediante inghisaggio con malta inorganica igroscopica e traspirabile a base di pura calce idraulica naturale NHL 3.5 - tipo Steel Dryfast 6 in abbinamento a Geocalce F Antisismico di Kerakoll. Caratteristiche della malta certificate: classe della malta G/M15 (EN 998/2), classe di resistenza R1 PCC (EN 1504-3), permeabilità al vapore acqueo da 15 a 35 (EN 1745), resistenza a compressione a 28 gg ≥ 15 N/mm2 (EN 1015-11), modulo elastico 9 GPa (EN 13412), adesione al supporto a 28 gg > 1,0 N/mm2 – FB: B (EN 1015-12). Caratteristiche della malta certificate: classe della malta G/M15 (EN 998/2), classe di resistenza R1 PCC (EN 1504-3), permeabilità al vapore acqueo da 15 a 35 (EN 1745), resistenza a compressione a 28 gg ≥ 15 N/mm2 (EN 1015-11), modulo elastico 9 GPa (EN 13412), adesione al supporto a 28 gg > 1,0 N/mm2 – FB: B (EN 1015-12). | L'intervento si svolge nelle seguenti fasi: scarnitura delle vecchie malte ammalorate presenti nei giunti delle murature, per una profondità di 2 - 3 cm, con l’onere della salvaguardia dei tratti in buono stato di conservazione, successiva spazzolatura e lavaggio delle fughe; allettamento del giunto precedentemente scarnito, per circa 2/3 dello spessore con la geomalta; installazione della barra elicoidale mediante pressione manuale avendo cura che la malta di allettamento fuoriesca dai lati della barra; stuccatura con la stessa malta in modo da garantire la perfetta sigillatura del giunto e l’inghisaggio della barra garantendo una perfetta aderenza di essa al substrato. La quantificazione è espressa per metro quadro di muratura ristilata. |  | Fornitura e posa in opera di sistema per la ristilatura armata di murature facciavista realizzato con malta inorganica igroscopica e traspirabile a base di pura calce idraulica naturale NHL 3.5 poste in opera mediante inghisaggio con malta inorganica igroscopica e traspirabile a base di pura calce idraulica naturale NHL 3.5 - tipo Steel Dryfast 6 in abbinamento a Geocalce F Antisismico di Kerakoll. Caratteristiche della malta certificate: classe della malta G/M15 (EN 998/2), classe di resistenza R1 PCC (EN 1504-3), permeabilità al vapore acqueo da 15 a 35 (EN 1745), resistenza a compressione a 28 gg ≥ 15 N/mm2 (EN 1015-11), modulo elastico 9 GPa (EN 13412), adesione al supporto a 28 gg > 1,0 N/mm2 – FB: B (EN 1015-12). Caratteristiche della malta certificate: classe della malta G/M15 (EN 998/2), classe di resistenza R1 PCC (EN 1504-3), permeabilità al vapore acqueo da 15 a 35 (EN 1745), resistenza a compressione a 28 gg ≥ 15 N/mm2 (EN 1015-11), modulo elastico 9 GPa (EN 13412), adesione al supporto a 28 gg > 1,0 N/mm2 – FB: B (EN 1015-12). L'intervento si svolge nelle seguenti fasi: scarnitura delle vecchie malte ammalorate presenti nei giunti delle murature, per una profondità di 2 - 3 cm, con l’onere della salvaguardia dei tratti in buono stato di conservazione, successiva spazzolatura e lavaggio delle fughe; allettamento del giunto precedentemente scarnito, per circa 2/3 dello spessore con la geomalta; installazione della barra elicoidale mediante pressione manuale avendo cura che la malta di allettamento fuoriesca dai lati della barra; stuccatura con la stessa malta in modo da garantire la perfetta sigillatura del giunto e l’inghisaggio della barra garantendo una perfetta aderenza di essa al substrato. La quantificazione è espressa per metro quadro di muratura ristilata.
Tav 1.23B | Fornitura e posa in opera di | sistema per la ristilatura armata dei giunti e la connessione trasversale di murature facciavista | realizzato con | malta inorganica igroscopica e traspirabile a base di pura calce idraulica naturale NHL 3.5 | poste in opera mediante inghisaggio con | malta inorganica igroscopica e traspirabile a base di pura calce idraulica naturale NHL 3.5 | - tipo | Steel Dryfast 6 | in abbinamento a Geocalce F Antisismico di Kerakoll. | Caratteristiche della malta certificate: classe della malta G/M15 (EN 998/2), classe di resistenza R1 PCC (EN 1504-3), permeabilità al vapore acqueo da 15 a 35 (EN 1745), resistenza a compressione a 28 gg ≥ 15 N/mm2 (EN 1015-11), modulo elastico 9 GPa (EN 13412), adesione al supporto a 28 gg > 1,0 N/mm2 – FB: B (EN 1015-12). | Caratteristiche della malta certificate: classe della malta G/M15 (EN 998/2), classe di resistenza R1 PCC (EN 1504-3), permeabilità al vapore acqueo da 15 a 35 (EN 1745), resistenza a compressione a 28 gg ≥ 15 N/mm2 (EN 1015-11), modulo elastico 9 GPa (EN 13412), adesione al supporto a 28 gg > 1,0 N/mm2 – FB: B (EN 1015-12). | Le connessioni trasversali sono realizzate nel numero di | Geosteel Grid 200 | elementi al metro lineare tramite | barre elicoidali rete biassiale bilanciata in fibra di basalto e acciaio inox AISI 304 con trattamento protettivo alcali-resistente con resina all'acqua priva di solventi (massa totale 200 g/mq) | - tipo | Steel Dryfast 10 | di Kerakoll. | Caratteristiche della rete certificate: resistenza a trazione del filo > 750 MPa, dimensione della maglia 17x17 mm, spessore equivalente tf (0°-90°) = 0,032 mm, carico a trazione per unità di larghezza Ff ≈ 40 kN/m. | Il prezzo è per metro lineare di giunto di muratura ristilato. È altresì compresa la fornitura e posa in opera di tutti i materiali sopra descritti e quanto altro occorre per dare il lavoro finito. Sono esclusi: l'eventuale trattamento di ripristino di superfici degradate, ammalorate, decoese o non planari; le prove di accettazione del materiale; le indagini pre e post intervento; tutti i sussidi necessari per l'esecuzione dei lavori ricadenti all'interno dei costi della sicurezza indiretti. | [7 empty] | Fornitura e posa in opera di sistema per la ristilatura armata dei giunti e la connessione trasversale di murature facciavista realizzato con malta inorganica igroscopica e traspirabile a base di pura calce idraulica naturale NHL 3.5 poste in opera mediante inghisaggio con malta inorganica igroscopica e traspirabile a base di pura calce idraulica naturale NHL 3.5 - tipo Steel Dryfast 6 in abbinamento a Geocalce F Antisismico di Kerakoll. Caratteristiche della malta certificate: classe della malta G/M15 (EN 998/2), classe di resistenza R1 PCC (EN 1504-3), permeabilità al vapore acqueo da 15 a 35 (EN 1745), resistenza a compressione a 28 gg ≥ 15 N/mm2 (EN 1015-11), modulo elastico 9 GPa (EN 13412), adesione al supporto a 28 gg > 1,0 N/mm2 – FB: B (EN 1015-12). Caratteristiche della malta certificate: classe della malta G/M15 (EN 998/2), classe di resistenza R1 PCC (EN 1504-3), permeabilità al vapore acqueo da 15 a 35 (EN 1745), resistenza a compressione a 28 gg ≥ 15 N/mm2 (EN 1015-11), modulo elastico 9 GPa (EN 13412), adesione al supporto a 28 gg > 1,0 N/mm2 – FB: B (EN 1015-12). Le connessioni trasversali sono realizzate nel numero di Geosteel Grid 200 elementi al metro lineare tramite barre elicoidali rete biassiale bilanciata in fibra di basalto e acciaio inox AISI 304 con trattamento protettivo alcali-resistente con resina all'acqua priva di solventi (massa totale 200 g/mq) - tipo Steel Dryfast 10 di Kerakoll. Caratteristiche della rete certificate: resistenza a trazione del filo > 750 MPa, dimensione della maglia 17x17 mm, spessore equivalente tf (0°-90°) = 0,032 mm, carico a trazione per unità di larghezza Ff ≈ 40 kN/m. Il prezzo è per metro lineare di giunto di muratura ristilato. È altresì compresa la fornitura e posa in opera di tutti i materiali sopra descritti e quanto altro occorre per dare il lavoro finito. Sono esclusi: l'eventuale trattamento di ripristino di superfici degradate, ammalorate, decoese o non planari; le prove di accettazione del materiale; le indagini pre e post intervento; tutti i sussidi necessari per l'esecuzione dei lavori ricadenti all'interno dei costi della sicurezza indiretti. |  | Fornitura e posa in opera di sistema per la ristilatura armata dei giunti e la connessione trasversale di murature facciavista realizzato con malta inorganica igroscopica e traspirabile a base di pura calce idraulica naturale NHL 3.5 poste in opera mediante inghisaggio con malta inorganica igroscopica e traspirabile a base di pura calce idraulica naturale NHL 3.5 - tipo Steel Dryfast 6 in abbinamento a Geocalce F Antisismico di Kerakoll. Caratteristiche della malta certificate: classe della malta G/M15 (EN 998/2), classe di resistenza R1 PCC (EN 1504-3), permeabilità al vapore acqueo da 15 a 35 (EN 1745), resistenza a compressione a 28 gg ≥ 15 N/mm2 (EN 1015-11), modulo elastico 9 GPa (EN 13412), adesione al supporto a 28 gg > 1,0 N/mm2 – FB: B (EN 1015-12). Caratteristiche della malta certificate: classe della malta G/M15 (EN 998/2), classe di resistenza R1 PCC (EN 1504-3), permeabilità al vapore acqueo da 15 a 35 (EN 1745), resistenza a compressione a 28 gg ≥ 15 N/mm2 (EN 1015-11), modulo elastico 9 GPa (EN 13412), adesione al supporto a 28 gg > 1,0 N/mm2 – FB: B (EN 1015-12). Le connessioni trasversali sono realizzate nel numero di Geosteel Grid 200 elementi al metro lineare tramite barre elicoidali rete biassiale bilanciata in fibra di basalto e acciaio inox AISI 304 con trattamento protettivo alcali-resistente con resina all'acqua priva di solventi (massa totale 200 g/mq) - tipo Steel Dryfast 10 di Kerakoll. Caratteristiche della rete certificate: resistenza a trazione del filo > 750 MPa, dimensione della maglia 17x17 mm, spessore equivalente tf (0°-90°) = 0,032 mm, carico a trazione per unità di larghezza Ff ≈ 40 kN/m. | L'intervento si svolge nelle seguenti fasi: scarnitura delle vecchie malte ammalorate presenti nei giunti delle murature, per una profondità di 2 - 3 cm, con l’onere della salvaguardia dei tratti in buono stato di conservazione, successiva spazzolatura e lavaggio delle fughe; realizzazione del foro pilota di opportuno diametro in funzione della barra e del tipo di materiale componente l’elemento da rinforzare; installazione della barra all’interno del foro mediante apposito mandrino in funzione della lunghezza della barra; inserimento del connettore in testa alla barra mediante semplice avvitamento; allettamento del giunto precedentemente scarnito, per circa 2/3 dello spessore con la geomalta; installare la barra elicoidale mediante pressione manuale avendo cura che la malta di allettamento fuoriesca dai lati della barra e utilizzando l'apposito connettore; stuccatura con la stessa malta in modo da garantire la perfetta sigillatura del giunto e l’inghisaggio della barra garantendo una perfetta aderenza di essa al substrato. La quantificazione è espressa per unità di superficie di muratura ristilata. |  | Fornitura e posa in opera di sistema per la ristilatura armata dei giunti e la connessione trasversale di murature facciavista realizzato con malta inorganica igroscopica e traspirabile a base di pura calce idraulica naturale NHL 3.5 poste in opera mediante inghisaggio con malta inorganica igroscopica e traspirabile a base di pura calce idraulica naturale NHL 3.5 - tipo Steel Dryfast 6 in abbinamento a Geocalce F Antisismico di Kerakoll. Caratteristiche della malta certificate: classe della malta G/M15 (EN 998/2), classe di resistenza R1 PCC (EN 1504-3), permeabilità al vapore acqueo da 15 a 35 (EN 1745), resistenza a compressione a 28 gg ≥ 15 N/mm2 (EN 1015-11), modulo elastico 9 GPa (EN 13412), adesione al supporto a 28 gg > 1,0 N/mm2 – FB: B (EN 1015-12). Caratteristiche della malta certificate: classe della malta G/M15 (EN 998/2), classe di resistenza R1 PCC (EN 1504-3), permeabilità al vapore acqueo da 15 a 35 (EN 1745), resistenza a compressione a 28 gg ≥ 15 N/mm2 (EN 1015-11), modulo elastico 9 GPa (EN 13412), adesione al supporto a 28 gg > 1,0 N/mm2 – FB: B (EN 1015-12). Le connessioni trasversali sono realizzate nel numero di Geosteel Grid 200 elementi al metro lineare tramite barre elicoidali rete biassiale bilanciata in fibra di basalto e acciaio inox AISI 304 con trattamento protettivo alcali-resistente con resina all'acqua priva di solventi (massa totale 200 g/mq) - tipo Steel Dryfast 10 di Kerakoll. Caratteristiche della rete certificate: resistenza a trazione del filo > 750 MPa, dimensione della maglia 17x17 mm, spessore equivalente tf (0°-90°) = 0,032 mm, carico a trazione per unità di larghezza Ff ≈ 40 kN/m. L'intervento si svolge nelle seguenti fasi: scarnitura delle vecchie malte ammalorate presenti nei giunti delle murature, per una profondità di 2 - 3 cm, con l’onere della salvaguardia dei tratti in buono stato di conservazione, successiva spazzolatura e lavaggio delle fughe; realizzazione del foro pilota di opportuno diametro in funzione della barra e del tipo di materiale componente l’elemento da rinforzare; installazione della barra all’interno del foro mediante apposito mandrino in funzione della lunghezza della barra; inserimento del connettore in testa alla barra mediante semplice avvitamento; allettamento del giunto precedentemente scarnito, per circa 2/3 dello spessore con la geomalta; installare la barra elicoidale mediante pressione manuale avendo cura che la malta di allettamento fuoriesca dai lati della barra e utilizzando l'apposito connettore; stuccatura con la stessa malta in modo da garantire la perfetta sigillatura del giunto e l’inghisaggio della barra garantendo una perfetta aderenza di essa al substrato. La quantificazione è espressa per unità di superficie di muratura ristilata.
Tav 1.24 | Fornitura e posa in opera di | malta traspirante fluida inorganica a base di pura calce idraulica naturale NHL 3.5 | per rinforzo e consolidamento di di maschi murari tramite iniezione | - tipo | Geocalce FL Antisismico | di Kerakoll. | Caratteristiche della malta certificate: classe della malta G/M15 (EN 998/2), permeabilità al vapore acqueo da 15 a 35 (EN 1745), resistenza a compressione a 28 gg ≥ 15 N/mm2 (EN 1015-11), modulo elastico 9,5 GPa (EN 13412), tensione di aderenza della barra inghisata ≥ 3,5 MPa. | Il prezzo è per unità di superficie considerando n°4 fori al metro quadro e 40 kg/mq di materiale iniettato. È altresì compresa la fornitura e posa in opera di tutti i materiali sopra descritti , l'esecuzione dei fori e quanto altro occorre per dare il lavoro finito. Sono esclusi: eventuale spicconatura e rimozione dell'intonaco esistente; l'eventuale trattamento di ripristino di superfici degradate, ammalorate, decoese o non planari; le prove di accettazione del materiale; le indagini pre e post intervento; tutti i sussidi necessari per l'esecuzione dei lavori ricadenti all'interno dei costi della sicurezza indiretti. | [19 empty] | Fornitura e posa in opera di malta traspirante fluida inorganica a base di pura calce idraulica naturale NHL 3.5 per rinforzo e consolidamento di di maschi murari tramite iniezione - tipo Geocalce FL Antisismico di Kerakoll. Caratteristiche della malta certificate: classe della malta G/M15 (EN 998/2), permeabilità al vapore acqueo da 15 a 35 (EN 1745), resistenza a compressione a 28 gg ≥ 15 N/mm2 (EN 1015-11), modulo elastico 9,5 GPa (EN 13412), tensione di aderenza della barra inghisata ≥ 3,5 MPa. Il prezzo è per unità di superficie considerando n°4 fori al metro quadro e 40 kg/mq di materiale iniettato. È altresì compresa la fornitura e posa in opera di tutti i materiali sopra descritti , l'esecuzione dei fori e quanto altro occorre per dare il lavoro finito. Sono esclusi: eventuale spicconatura e rimozione dell'intonaco esistente; l'eventuale trattamento di ripristino di superfici degradate, ammalorate, decoese o non planari; le prove di accettazione del materiale; le indagini pre e post intervento; tutti i sussidi necessari per l'esecuzione dei lavori ricadenti all'interno dei costi della sicurezza indiretti. |  | Fornitura e posa in opera di malta traspirante fluida inorganica a base di pura calce idraulica naturale NHL 3.5 per rinforzo e consolidamento di di maschi murari tramite iniezione - tipo Geocalce FL Antisismico di Kerakoll. Caratteristiche della malta certificate: classe della malta G/M15 (EN 998/2), permeabilità al vapore acqueo da 15 a 35 (EN 1745), resistenza a compressione a 28 gg ≥ 15 N/mm2 (EN 1015-11), modulo elastico 9,5 GPa (EN 13412), tensione di aderenza della barra inghisata ≥ 3,5 MPa. | L'intervento si svolge nelle seguenti fasi: realizzazione fori per una profondità di 2/3 dello spessore murario e fissaggio e sigillatura dei condotti di iniezione di diametro 3/4"; sigillatura delle lesioni nelle murature e degli altri possibili punti di fuoriuscita della miscela; preiniezione di acqua su tutto il volume murario; iniezione della geomalta iperfluida procedendo dal basso verso l’alto, tramite l’utilizzo di un serbatoio a pressione d’aria o manualmente a caduta; asportazione degli ugelli e sigillatura dei fori con malta. La quantificazione è espressa per unità di superficie considerando 4 fori per metro quadro e uno spessore del muro di 50 cm. |  | Fornitura e posa in opera di malta traspirante fluida inorganica a base di pura calce idraulica naturale NHL 3.5 per rinforzo e consolidamento di di maschi murari tramite iniezione - tipo Geocalce FL Antisismico di Kerakoll. Caratteristiche della malta certificate: classe della malta G/M15 (EN 998/2), permeabilità al vapore acqueo da 15 a 35 (EN 1745), resistenza a compressione a 28 gg ≥ 15 N/mm2 (EN 1015-11), modulo elastico 9,5 GPa (EN 13412), tensione di aderenza della barra inghisata ≥ 3,5 MPa. L'intervento si svolge nelle seguenti fasi: realizzazione fori per una profondità di 2/3 dello spessore murario e fissaggio e sigillatura dei condotti di iniezione di diametro 3/4"; sigillatura delle lesioni nelle murature e degli altri possibili punti di fuoriuscita della miscela; preiniezione di acqua su tutto il volume murario; iniezione della geomalta iperfluida procedendo dal basso verso l’alto, tramite l’utilizzo di un serbatoio a pressione d’aria o manualmente a caduta; asportazione degli ugelli e sigillatura dei fori con malta. La quantificazione è espressa per unità di superficie considerando 4 fori per metro quadro e uno spessore del muro di 50 cm.
Tav 1.25A | Fornitura e posa in opera di | sistema di rinforzo di maschi murari mediante connessione trasversale con inserimento di diatoni realizzati con | tessuto unidirezionale in fibra di acciaio galvanizzato ad altissima resistenza, formato da micro-trefoli di acciaio prodotti secondo norma ISO 16120 -1/4 2017 fissati su microrete in fibra di vetro, del peso netto di fibra di circa | 670 g/mq | iniettati con | malta traspirante fluida inorganica a base di pura calce idraulica naturale NHL 3.5 nel numero di Geosteel Grid 200 al mq, | - tipo Diatono Geosteel realizzato con Geosteel | G600 | in abbinamento a | Geocalce FL Antisismico | di Kerakoll. | Caratteristiche tecniche certificate della connessione: σpull-out = 2555 MPa (laterizio) - 2503 MPa (tufo). | Caratteristiche della malta certificate: classe della malta G/M15 (EN 998/2), permeabilità al vapore acqueo da 15 a 35 (EN 1745), resistenza a compressione a 28 gg ≥ 15 N/mm2 (EN 1015-11), modulo elastico 9,5 GPa (EN 13412), tensione di aderenza della barra inghisata ≥ 3,5 MPa. |  | Il prezzo è per unità di superficie di rinforzo effettivamente posto in opera. È altresì compresa la fornitura e posa in opera di tutti i materiali sopra descritti e quanto altro occorre per dare il lavoro finito. L’incidenza della malta da iniezione è calcolata per il solo riempimento del foro del diatono. Sono esclusi: l'eventuale trattamento di ripristino di superfici degradate, ammalorate, decoese o non planari; lo strato di finitura; le prove di accettazione del materiale; le indagini pre e post intervento; tutti i sussidi necessari per l'esecuzione dei lavori ricadenti all'interno dei costi della sicurezza indiretti. | Il prezzo è per unità di superficie di rinforzo effettivamente posto in opera. È altresì compresa la fornitura e posa in opera di tutti i materiali sopra descritti e quanto altro occorre per dare il lavoro finito. L’incidenza della malta da iniezione è calcolata per il riempimento del foro del diatono e dei vuoti presenti all'interno del paramento (40 kg/m2). Sono esclusi: l'eventuale trattamento di ripristino di superfici degradate, ammalorate, decoese o non planari; lo strato di finitura; le prove di accettazione del materiale; le indagini pre e post intervento; tutti i sussidi necessari per l'esecuzione dei lavori ricadenti all'interno dei costi della sicurezza indiretti. | Il prezzo è per unità di superficie di rinforzo effettivamente posto in opera. È altresì compresa la fornitura e posa in opera di tutti i materiali sopra descritti e quanto altro occorre per dare il lavoro finito. L’incidenza della malta da iniezione è calcolata per il solo riempimento del foro del diatono. Sono esclusi: l'eventuale trattamento di ripristino di superfici degradate, ammalorate, decoese o non planari; lo strato di finitura; le prove di accettazione del materiale; le indagini pre e post intervento; tutti i sussidi necessari per l'esecuzione dei lavori ricadenti all'interno dei costi della sicurezza indiretti. | [10 empty] | Fornitura e posa in opera di sistema di rinforzo di maschi murari mediante connessione trasversale con inserimento di diatoni realizzati con tessuto unidirezionale in fibra di acciaio galvanizzato ad altissima resistenza, formato da micro-trefoli di acciaio prodotti secondo norma ISO 16120 -1/4 2017 fissati su microrete in fibra di vetro, del peso netto di fibra di circa 670 g/mq iniettati con malta traspirante fluida inorganica a base di pura calce idraulica naturale NHL 3.5 nel numero di Geosteel Grid 200 al mq, - tipo Diatono Geosteel realizzato con Geosteel G600 in abbinamento a Geocalce FL Antisismico di Kerakoll. Caratteristiche tecniche certificate della connessione: σpull-out = 2555 MPa (laterizio) - 2503 MPa (tufo). Caratteristiche della malta certificate: classe della malta G/M15 (EN 998/2), permeabilità al vapore acqueo da 15 a 35 (EN 1745), resistenza a compressione a 28 gg ≥ 15 N/mm2 (EN 1015-11), modulo elastico 9,5 GPa (EN 13412), tensione di aderenza della barra inghisata ≥ 3,5 MPa. Il prezzo è per unità di superficie di rinforzo effettivamente posto in opera. È altresì compresa la fornitura e posa in opera di tutti i materiali sopra descritti e quanto altro occorre per dare il lavoro finito. L’incidenza della malta da iniezione è calcolata per il solo riempimento del foro del diatono. Sono esclusi: l'eventuale trattamento di ripristino di superfici degradate, ammalorate, decoese o non planari; lo strato di finitura; le prove di accettazione del materiale; le indagini pre e post intervento; tutti i sussidi necessari per l'esecuzione dei lavori ricadenti all'interno dei costi della sicurezza indiretti. |  | Fornitura e posa in opera di sistema di rinforzo di maschi murari mediante connessione trasversale con inserimento di diatoni realizzati con tessuto unidirezionale in fibra di acciaio galvanizzato ad altissima resistenza, formato da micro-trefoli di acciaio prodotti secondo norma ISO 16120 -1/4 2017 fissati su microrete in fibra di vetro, del peso netto di fibra di circa 670 g/mq iniettati con malta traspirante fluida inorganica a base di pura calce idraulica naturale NHL 3.5 nel numero di Geosteel Grid 200 al mq, - tipo Diatono Geosteel realizzato con Geosteel G600 in abbinamento a Geocalce FL Antisismico di Kerakoll. Caratteristiche tecniche certificate della connessione: σpull-out = 2555 MPa (laterizio) - 2503 MPa (tufo). Caratteristiche della malta certificate: classe della malta G/M15 (EN 998/2), permeabilità al vapore acqueo da 15 a 35 (EN 1745), resistenza a compressione a 28 gg ≥ 15 N/mm2 (EN 1015-11), modulo elastico 9,5 GPa (EN 13412), tensione di aderenza della barra inghisata ≥ 3,5 MPa. | L'intervento si svolge nelle seguenti fasi: eventuale trattamento di ripristino delle superfici ammalorate (da contabilizzare a parte); realizzazione del foro d’ingresso, avente dimensione (diametro e profondità) idonea alla natura del connettore, e successiva rimozione della malta nell’area adiacente al foro realizzato; confezionamento del connettore metallico mediante taglio, "sfioccatura", e arrotolamento finale del tessuto in fibra d’acciaio galvanizzato, con bloccaggio dello stesso mediante fascetta plastica; inserimento del connettore all’interno del foro (numero, profondità di ancoraggio, interassi a cura di tecnico abilitato); inserire l’iniettore in polipropilene e fibra di vetro nel diatono in fibra di acciaio in modo da piegare di 90° la parte terminale del fiocco; iniezione a bassa pressione di malta fluida per la collaborazione del connettore; fissaggio dei trefoli "sfioccati", con celatura dell’intero connettore. La quantificazione è espressa per metro quadro di rinforzo di muratura |  | Fornitura e posa in opera di sistema di rinforzo di maschi murari mediante connessione trasversale con inserimento di diatoni realizzati con tessuto unidirezionale in fibra di acciaio galvanizzato ad altissima resistenza, formato da micro-trefoli di acciaio prodotti secondo norma ISO 16120 -1/4 2017 fissati su microrete in fibra di vetro, del peso netto di fibra di circa 670 g/mq iniettati con malta traspirante fluida inorganica a base di pura calce idraulica naturale NHL 3.5 nel numero di Geosteel Grid 200 al mq, - tipo Diatono Geosteel realizzato con Geosteel G600 in abbinamento a Geocalce FL Antisismico di Kerakoll. Caratteristiche tecniche certificate della connessione: σpull-out = 2555 MPa (laterizio) - 2503 MPa (tufo). Caratteristiche della malta certificate: classe della malta G/M15 (EN 998/2), permeabilità al vapore acqueo da 15 a 35 (EN 1745), resistenza a compressione a 28 gg ≥ 15 N/mm2 (EN 1015-11), modulo elastico 9,5 GPa (EN 13412), tensione di aderenza della barra inghisata ≥ 3,5 MPa. L'intervento si svolge nelle seguenti fasi: eventuale trattamento di ripristino delle superfici ammalorate (da contabilizzare a parte); realizzazione del foro d’ingresso, avente dimensione (diametro e profondità) idonea alla natura del connettore, e successiva rimozione della malta nell’area adiacente al foro realizzato; confezionamento del connettore metallico mediante taglio, "sfioccatura", e arrotolamento finale del tessuto in fibra d’acciaio galvanizzato, con bloccaggio dello stesso mediante fascetta plastica; inserimento del connettore all’interno del foro (numero, profondità di ancoraggio, interassi a cura di tecnico abilitato); inserire l’iniettore in polipropilene e fibra di vetro nel diatono in fibra di acciaio in modo da piegare di 90° la parte terminale del fiocco; iniezione a bassa pressione di malta fluida per la collaborazione del connettore; fissaggio dei trefoli "sfioccati", con celatura dell’intero connettore. La quantificazione è espressa per metro quadro di rinforzo di muratura
Tav 1.25B | Fornitura e posa in opera di | sistema di rinforzo di maschi murari mediante connessione trasversale con reticolato diffuso di diatoni realizzati con | tessuto unidirezionale in fibra di acciaio galvanizzato ad altissima resistenza, formato da micro-trefoli di acciaio prodotti secondo norma ISO 16120 -1/4 2017 fissati su microrete in fibra di vetro, del peso netto di fibra di circa | 670 g/mq | iniettati con | malta traspirante fluida inorganica a base di pura calce idraulica naturale NHL 3.5 nel numero di Geosteel Grid 200 al mq, | - tipo Diatono Geosteel realizzato con Geosteel | G600 | in abbinamento a | Geocalce FL Antisismico | di Kerakoll. | Caratteristiche tecniche certificate della connessione: σpull-out = 2555 MPa (laterizio) - 2503 MPa (tufo). | Caratteristiche della malta certificate: classe della malta G/M15 (EN 998/2), permeabilità al vapore acqueo da 15 a 35 (EN 1745), resistenza a compressione a 28 gg ≥ 15 N/mm2 (EN 1015-11), modulo elastico 9,5 GPa (EN 13412), tensione di aderenza della barra inghisata ≥ 3,5 MPa. |  | Il prezzo è per unità di superficie di rinforzo effettivamente posto in opera. È altresì compresa la fornitura e posa in opera di tutti i materiali sopra descritti e quanto altro occorre per dare il lavoro finito. L’incidenza della malta da iniezione è calcolata per il solo riempimento del foro del diatono. Sono esclusi: l'eventuale trattamento di ripristino di superfici degradate, ammalorate, decoese o non planari; lo strato di finitura; le prove di accettazione del materiale; le indagini pre e post intervento; tutti i sussidi necessari per l'esecuzione dei lavori ricadenti all'interno dei costi della sicurezza indiretti. | Il prezzo è per unità di superficie di rinforzo effettivamente posto in opera. È altresì compresa la fornitura e posa in opera di tutti i materiali sopra descritti e quanto altro occorre per dare il lavoro finito. L’incidenza della malta da iniezione è calcolata per il riempimento del foro del diatono e dei vuoti presenti all'interno del paramento (40 kg/m2). Sono esclusi: l'eventuale trattamento di ripristino di superfici degradate, ammalorate, decoese o non planari; lo strato di finitura; le prove di accettazione del materiale; le indagini pre e post intervento; tutti i sussidi necessari per l'esecuzione dei lavori ricadenti all'interno dei costi della sicurezza indiretti. | Il prezzo è per unità di superficie di rinforzo effettivamente posto in opera. È altresì compresa la fornitura e posa in opera di tutti i materiali sopra descritti e quanto altro occorre per dare il lavoro finito. L’incidenza della malta da iniezione è calcolata per il solo riempimento del foro del diatono. Sono esclusi: l'eventuale trattamento di ripristino di superfici degradate, ammalorate, decoese o non planari; lo strato di finitura; le prove di accettazione del materiale; le indagini pre e post intervento; tutti i sussidi necessari per l'esecuzione dei lavori ricadenti all'interno dei costi della sicurezza indiretti. | [10 empty] | Fornitura e posa in opera di sistema di rinforzo di maschi murari mediante connessione trasversale con reticolato diffuso di diatoni realizzati con tessuto unidirezionale in fibra di acciaio galvanizzato ad altissima resistenza, formato da micro-trefoli di acciaio prodotti secondo norma ISO 16120 -1/4 2017 fissati su microrete in fibra di vetro, del peso netto di fibra di circa 670 g/mq iniettati con malta traspirante fluida inorganica a base di pura calce idraulica naturale NHL 3.5 nel numero di Geosteel Grid 200 al mq, - tipo Diatono Geosteel realizzato con Geosteel G600 in abbinamento a Geocalce FL Antisismico di Kerakoll. Caratteristiche tecniche certificate della connessione: σpull-out = 2555 MPa (laterizio) - 2503 MPa (tufo). Caratteristiche della malta certificate: classe della malta G/M15 (EN 998/2), permeabilità al vapore acqueo da 15 a 35 (EN 1745), resistenza a compressione a 28 gg ≥ 15 N/mm2 (EN 1015-11), modulo elastico 9,5 GPa (EN 13412), tensione di aderenza della barra inghisata ≥ 3,5 MPa. Il prezzo è per unità di superficie di rinforzo effettivamente posto in opera. È altresì compresa la fornitura e posa in opera di tutti i materiali sopra descritti e quanto altro occorre per dare il lavoro finito. L’incidenza della malta da iniezione è calcolata per il solo riempimento del foro del diatono. Sono esclusi: l'eventuale trattamento di ripristino di superfici degradate, ammalorate, decoese o non planari; lo strato di finitura; le prove di accettazione del materiale; le indagini pre e post intervento; tutti i sussidi necessari per l'esecuzione dei lavori ricadenti all'interno dei costi della sicurezza indiretti. |  | Fornitura e posa in opera di sistema di rinforzo di maschi murari mediante connessione trasversale con reticolato diffuso di diatoni realizzati con tessuto unidirezionale in fibra di acciaio galvanizzato ad altissima resistenza, formato da micro-trefoli di acciaio prodotti secondo norma ISO 16120 -1/4 2017 fissati su microrete in fibra di vetro, del peso netto di fibra di circa 670 g/mq iniettati con malta traspirante fluida inorganica a base di pura calce idraulica naturale NHL 3.5 nel numero di Geosteel Grid 200 al mq, - tipo Diatono Geosteel realizzato con Geosteel G600 in abbinamento a Geocalce FL Antisismico di Kerakoll. Caratteristiche tecniche certificate della connessione: σpull-out = 2555 MPa (laterizio) - 2503 MPa (tufo). Caratteristiche della malta certificate: classe della malta G/M15 (EN 998/2), permeabilità al vapore acqueo da 15 a 35 (EN 1745), resistenza a compressione a 28 gg ≥ 15 N/mm2 (EN 1015-11), modulo elastico 9,5 GPa (EN 13412), tensione di aderenza della barra inghisata ≥ 3,5 MPa. | L'intervento si svolge nelle seguenti fasi: eventuale trattamento di ripristino delle superfici ammalorate (da contabilizzare a parte); realizzazione del foro d’ingresso, avente dimensione (diametro e profondità) idonea alla natura del connettore, e successiva rimozione della malta nell’area adiacente al foro realizzato; confezionamento del connettore metallico mediante taglio, "sfioccatura", e arrotolamento finale del tessuto in fibra d’acciaio galvanizzato, con bloccaggio dello stesso mediante fascetta plastica; inserimento del connettore all’interno del foro (numero, profondità di ancoraggio, interassi a cura di tecnico abilitato); collegamento dei diatoni artificiali a fiocco tra di loro adiacenti mediante sovrapposizione dei trefoli inseriti nei giunti di malta; iniezione a bassa pressione di malta fluida per la collaborazione del connettore; fissaggio dei trefoli "sfioccati", con celatura dell’intero connettore. La quantificazione è espressa per metro quadro di rinforzo di muratura |  | Fornitura e posa in opera di sistema di rinforzo di maschi murari mediante connessione trasversale con reticolato diffuso di diatoni realizzati con tessuto unidirezionale in fibra di acciaio galvanizzato ad altissima resistenza, formato da micro-trefoli di acciaio prodotti secondo norma ISO 16120 -1/4 2017 fissati su microrete in fibra di vetro, del peso netto di fibra di circa 670 g/mq iniettati con malta traspirante fluida inorganica a base di pura calce idraulica naturale NHL 3.5 nel numero di Geosteel Grid 200 al mq, - tipo Diatono Geosteel realizzato con Geosteel G600 in abbinamento a Geocalce FL Antisismico di Kerakoll. Caratteristiche tecniche certificate della connessione: σpull-out = 2555 MPa (laterizio) - 2503 MPa (tufo). Caratteristiche della malta certificate: classe della malta G/M15 (EN 998/2), permeabilità al vapore acqueo da 15 a 35 (EN 1745), resistenza a compressione a 28 gg ≥ 15 N/mm2 (EN 1015-11), modulo elastico 9,5 GPa (EN 13412), tensione di aderenza della barra inghisata ≥ 3,5 MPa. L'intervento si svolge nelle seguenti fasi: eventuale trattamento di ripristino delle superfici ammalorate (da contabilizzare a parte); realizzazione del foro d’ingresso, avente dimensione (diametro e profondità) idonea alla natura del connettore, e successiva rimozione della malta nell’area adiacente al foro realizzato; confezionamento del connettore metallico mediante taglio, "sfioccatura", e arrotolamento finale del tessuto in fibra d’acciaio galvanizzato, con bloccaggio dello stesso mediante fascetta plastica; inserimento del connettore all’interno del foro (numero, profondità di ancoraggio, interassi a cura di tecnico abilitato); collegamento dei diatoni artificiali a fiocco tra di loro adiacenti mediante sovrapposizione dei trefoli inseriti nei giunti di malta; iniezione a bassa pressione di malta fluida per la collaborazione del connettore; fissaggio dei trefoli "sfioccati", con celatura dell’intero connettore. La quantificazione è espressa per metro quadro di rinforzo di muratura
Tav 1.25C | Fornitura e posa in opera di | barre elicoidali malta inorganica igroscopica e traspirabile a base di pura calce idraulica naturale NHL 3.5 per connessione trasversale e ammorsamento di maschi murari mediante cucitura a secco o l'installazione del tassello di lunghezza pari a | su singolo lato | mm, nel numero di Geosteel Grid 200 al mq, | installate in apposito foro pilota e poste in opera mediante apposito mandrino - tipo | NO | di Kerakoll. | Caratteristiche della malta certificate: classe della malta G/M15 (EN 998/2), classe di resistenza R1 PCC (EN 1504-3), permeabilità al vapore acqueo da 15 a 35 (EN 1745), resistenza a compressione a 28 gg ≥ 15 N/mm2 (EN 1015-11), modulo elastico 9 GPa (EN 13412), adesione al supporto a 28 gg > 1,0 N/mm2 – FB: B (EN 1015-12). | È compresa la stuccatura del foro mediante malta inorganica igroscopica e traspirabile a base di pura calce idraulica naturale NHL 3.5 - tipo | Geocalce F Antisismico | di Kerakoll. | Caratteristiche della malta certificate: classe della malta G/M15 (EN 998/2), classe di resistenza R1 PCC (EN 1504-3), permeabilità al vapore acqueo da 15 a 35 (EN 1745), resistenza a compressione a 28 gg ≥ 15 N/mm2 (EN 1015-11), modulo elastico 9 GPa (EN 13412), adesione al supporto a 28 gg > 1,0 N/mm2 – FB: B (EN 1015-12). | Il prezzo è per unità di superficie di rinforzo effettivamente posto in opera comprensivo della realizzazione e preparazione del foro per l'inserimento delle barre. È altresì compresa la fornitura e posa in opera di tutti i materiali sopra descritti , la stuccatura del foro e quanto altro occorre per dare il lavoro finito. Sono esclusi: l'eventuale trattamento di ripristino di superfici degradate, ammalorate, decoese o non planari; le prove di accettazione del materiale; le indagini pre e post intervento; tutti i sussidi necessari per l'esecuzione dei lavori ricadenti all'interno dei costi della sicurezza indiretti. | [14 empty] | Fornitura e posa in opera di barre elicoidali malta inorganica igroscopica e traspirabile a base di pura calce idraulica naturale NHL 3.5 per connessione trasversale e ammorsamento di maschi murari mediante cucitura a secco o l'installazione del tassello di lunghezza pari a su singolo lato mm, nel numero di Geosteel Grid 200 al mq, installate in apposito foro pilota e poste in opera mediante apposito mandrino - tipo NOdi Kerakoll. Caratteristiche della malta certificate: classe della malta G/M15 (EN 998/2), classe di resistenza R1 PCC (EN 1504-3), permeabilità al vapore acqueo da 15 a 35 (EN 1745), resistenza a compressione a 28 gg ≥ 15 N/mm2 (EN 1015-11), modulo elastico 9 GPa (EN 13412), adesione al supporto a 28 gg > 1,0 N/mm2 – FB: B (EN 1015-12). È compresa la stuccatura del foro mediante malta inorganica igroscopica e traspirabile a base di pura calce idraulica naturale NHL 3.5 - tipo Geocalce F Antisismico di Kerakoll. Caratteristiche della malta certificate: classe della malta G/M15 (EN 998/2), classe di resistenza R1 PCC (EN 1504-3), permeabilità al vapore acqueo da 15 a 35 (EN 1745), resistenza a compressione a 28 gg ≥ 15 N/mm2 (EN 1015-11), modulo elastico 9 GPa (EN 13412), adesione al supporto a 28 gg > 1,0 N/mm2 – FB: B (EN 1015-12). Il prezzo è per unità di superficie di rinforzo effettivamente posto in opera comprensivo della realizzazione e preparazione del foro per l'inserimento delle barre. È altresì compresa la fornitura e posa in opera di tutti i materiali sopra descritti , la stuccatura del foro e quanto altro occorre per dare il lavoro finito. Sono esclusi: l'eventuale trattamento di ripristino di superfici degradate, ammalorate, decoese o non planari; le prove di accettazione del materiale; le indagini pre e post intervento; tutti i sussidi necessari per l'esecuzione dei lavori ricadenti all'interno dei costi della sicurezza indiretti. |  | Fornitura e posa in opera di barre elicoidali malta inorganica igroscopica e traspirabile a base di pura calce idraulica naturale NHL 3.5 per connessione trasversale e ammorsamento di maschi murari mediante cucitura a secco o l'installazione del tassello di lunghezza pari a su singolo lato mm, nel numero di Geosteel Grid 200 al mq, installate in apposito foro pilota e poste in opera mediante apposito mandrino - tipo NOdi Kerakoll. Caratteristiche della malta certificate: classe della malta G/M15 (EN 998/2), classe di resistenza R1 PCC (EN 1504-3), permeabilità al vapore acqueo da 15 a 35 (EN 1745), resistenza a compressione a 28 gg ≥ 15 N/mm2 (EN 1015-11), modulo elastico 9 GPa (EN 13412), adesione al supporto a 28 gg > 1,0 N/mm2 – FB: B (EN 1015-12). È compresa la stuccatura del foro mediante malta inorganica igroscopica e traspirabile a base di pura calce idraulica naturale NHL 3.5 - tipo Geocalce F Antisismico di Kerakoll. Caratteristiche della malta certificate: classe della malta G/M15 (EN 998/2), classe di resistenza R1 PCC (EN 1504-3), permeabilità al vapore acqueo da 15 a 35 (EN 1745), resistenza a compressione a 28 gg ≥ 15 N/mm2 (EN 1015-11), modulo elastico 9 GPa (EN 13412), adesione al supporto a 28 gg > 1,0 N/mm2 – FB: B (EN 1015-12). | L'intervento si svolge nelle seguenti fasi: eventuale trattamento di ripristino delle superfici ammalorate (da contabilizzare a parte); realizzazione del foro pilota di opportuno diametro in funzione della barra e del tipo di materiale componente l’elemento da rinforzare; installazione della barra all’interno del foro mediante apposito mandrino in funzione della lunghezza della barra; stuccatura del foro mediante opportuno materiale in funzione del tipo di supporto. La quantificazione è espressa per unità di superficie di rinforzo di muratura |  | Fornitura e posa in opera di barre elicoidali malta inorganica igroscopica e traspirabile a base di pura calce idraulica naturale NHL 3.5 per connessione trasversale e ammorsamento di maschi murari mediante cucitura a secco o l'installazione del tassello di lunghezza pari a su singolo lato mm, nel numero di Geosteel Grid 200 al mq, installate in apposito foro pilota e poste in opera mediante apposito mandrino - tipo NOdi Kerakoll. Caratteristiche della malta certificate: classe della malta G/M15 (EN 998/2), classe di resistenza R1 PCC (EN 1504-3), permeabilità al vapore acqueo da 15 a 35 (EN 1745), resistenza a compressione a 28 gg ≥ 15 N/mm2 (EN 1015-11), modulo elastico 9 GPa (EN 13412), adesione al supporto a 28 gg > 1,0 N/mm2 – FB: B (EN 1015-12). È compresa la stuccatura del foro mediante malta inorganica igroscopica e traspirabile a base di pura calce idraulica naturale NHL 3.5 - tipo Geocalce F Antisismico di Kerakoll. Caratteristiche della malta certificate: classe della malta G/M15 (EN 998/2), classe di resistenza R1 PCC (EN 1504-3), permeabilità al vapore acqueo da 15 a 35 (EN 1745), resistenza a compressione a 28 gg ≥ 15 N/mm2 (EN 1015-11), modulo elastico 9 GPa (EN 13412), adesione al supporto a 28 gg > 1,0 N/mm2 – FB: B (EN 1015-12). L'intervento si svolge nelle seguenti fasi: eventuale trattamento di ripristino delle superfici ammalorate (da contabilizzare a parte); realizzazione del foro pilota di opportuno diametro in funzione della barra e del tipo di materiale componente l’elemento da rinforzare; installazione della barra all’interno del foro mediante apposito mandrino in funzione della lunghezza della barra; stuccatura del foro mediante opportuno materiale in funzione del tipo di supporto. La quantificazione è espressa per unità di superficie di rinforzo di muratura
Tav 1.26 | Fornitura e posa in opera di | sistema SRG (Steel Reinforced Grout) | per il rinforzo per azioni nel piano e fuori dal piano di maschi murari provvisto di Marcatura CE tramite ETA, realizzato con tessuto unidirezionale in fibra di acciaio galvanizzato ad altissima resistenza, formato da micro-trefoli di acciaio prodotti secondo norma ISO 16120 -1/4 2017 fissati su microrete in fibra di vetro, del peso netto di fibra di circa | #N/A | impregnato con | malta inorganica igroscopica e traspirabile a base di pura calce idraulica naturale NHL 3.5 | - tipo Geosteel SRG realizzato con | Geosteel Geosteel Grid 200 | abbinato a | Geocalce F Antisismico | di Kerakoll. | #N/A | #N/A | Caratteristiche della malta certificate: classe della malta G/M15 (EN 998/2), classe di resistenza R1 PCC (EN 1504-3), permeabilità al vapore acqueo da 15 a 35 (EN 1745), resistenza a compressione a 28 gg ≥ 15 N/mm2 (EN 1015-11), modulo elastico 9 GPa (EN 13412), adesione al supporto a 28 gg > 1,0 N/mm2 – FB: B (EN 1015-12). | Il prezzo è per unità di superficie di rinforzo effettivamente posto in opera, comprese le eventuali sovrapposizioni. È altresì compresa la fornitura e posa in opera di tutti i materiali sopra descritti e quanto altro occorre per dare il lavoro finito. Sono esclusi: eventuale spicconatura e rimozione dell'intonaco esistente; l'eventuale trattamento di ripristino di superfici degradate, ammalorate, decoese o non planari; lo strato di finitura; la realizzazione di diatoni di collegamento e l'iniezione degli stessi; le prove di accettazione del materiale; le indagini pre e post intervento; tutti i sussidi necessari per l'esecuzione dei lavori ricadenti all'interno dei costi della sicurezza indiretti. | [12 empty] | #N/A |  | #N/A | L'intervento si svolge nelle seguenti fasi: eventuale preparazione delle superfici da rinforzare, mediante demolizione e rimozione dell’intonaco esistente, ripristino di eventuali lesioni mediante cucitura e/o consolidamento con iniezione di malta fluida (da contabilizzare a parte) e depolverizzazione finale mediante idrolavaggio a bassa pressione; stesura di un primo strato di malta, di spessore di circa 3 - 5 mm; con malta ancora fresca, procedere alla posa del tessuto in fibra di acciaio galvanizzato ad altissima resistenza, avendo cura di garantire una completa impregnazione del tessuto ed evitare la formazione di eventuali vuoti o bolle d’aria che possano compromettere l’adesione del tessuto alla matrice o al supporto; eventuale applicazione di sistemi di connessione realizzati con tessuto in fibra di acciaio conformati in adeguata maniera (da contabilizzare a parte), in abbinamento ad iniettore/connettore plastico, previa adeguata foratura del paramento murario e inghisaggio degli stessi con successiva iniezione di malta fluida; esecuzione del secondo strato di malta, per uno spessore complessivo del rinforzo di 5 – 8 mm, al fine di inglobare totalmente il tessuto di rinforzo e chiudere gli eventuali vuoti sottostanti; eventuale ripetizione delle fasi precedenti per tutti gli strati successivi di rinforzo previsti da progetto. La quantificazione è espressa per unità di superficie di rinforzo effettivamente posto in opera comprese le eventuali sovrapposizioni. |  | #N/A
Tav 1.27A | Fornitura e posa in opera di | sistema FRCM (Fabric Reinforced Cementitious Matrix) | per il rinforzo a pressoflessione e taglio di maschi murari applicato | su singolo lato | provvisto di Marcatura CE tramite ETA, realizzato con | rete biassiale bilanciata in fibra di basalto e acciaio inox AISI 304 con trattamento protettivo alcali-resistente con resina all'acqua priva di solventi (massa totale 200 g/mq) | impregnato con | malta inorganica igroscopica e traspirabile a base di pura calce idraulica naturale NHL 3.5 | - tipo Geosteel FRM realizzato con | Geosteel Grid 200 | abbinato a | Geocalce F Antisismico | di Kerakoll. | Caratteristiche tecniche certificate del sistema: resistenza a trazione (valore caratteristico) = 361 MPa, σlim,conv= 945 MPa (laterizio) - 917 MPa (tufo) - 871 MPa (pietra). Modulo elastico del tessuto Ef = 62 GPa. Reazione al fuoco Classe A1. | Caratteristiche della rete certificate: resistenza a trazione del filo > 750 MPa, dimensione della maglia 17x17 mm, spessore equivalente tf (0°-90°) = 0,032 mm, carico a trazione per unità di larghezza Ff ≈ 40 kN/m. | Caratteristiche della malta certificate: classe della malta G/M15 (EN 998/2), classe di resistenza R1 PCC (EN 1504-3), permeabilità al vapore acqueo da 15 a 35 (EN 1745), resistenza a compressione a 28 gg ≥ 15 N/mm2 (EN 1015-11), modulo elastico 9 GPa (EN 13412), adesione al supporto a 28 gg > 1,0 N/mm2 – FB: B (EN 1015-12). | Le connessioni trasversali sono realizzate nel numero di | 4 | elementi al mq, tramite diatoni in fibra di acciaio galvanizzato ad altissima resistenza di lunghezza pari a | 30 | cm, iniettati con malta traspirante fluida inorganica a base di pura calce idraulica naturale NHL 3.5 - tipo Diatono Geosteel realizzato con Geosteel | G600 | in abbinamento a Geocalce FL Antisismico di Kerakoll. | Caratteristiche tecniche certificate della connessione: σpull-out = 2555 MPa (laterizio) - 2503 MPa (tufo). | Il prezzo è per unità di superficie di rinforzo effettivamente posto in opera, comprese le eventuali sovrapposizioni. È altresì compresa la fornitura e posa in opera di tutti i materiali sopra descritti , l'esecuzione dei fori e quanto altro occorre per dare il lavoro finito. L’incidenza della malta da iniezione è calcolata per il solo riempimento del foro del diatono. Sono esclusi: eventuale spicconatura e rimozione dell'intonaco esistente; l'eventuale trattamento di ripristino di superfici degradate, ammalorate, decoese o non planari; lo strato di finitura; le prove di accettazione del materiale; le indagini pre e post intervento; tutti i sussidi necessari per l'esecuzione dei lavori ricadenti all'interno dei costi della sicurezza indiretti. | Il prezzo è per unità di superficie di rinforzo effettivamente posto in opera, comprese le eventuali sovrapposizioni. È altresì compresa la fornitura e posa in opera di tutti i materiali sopra descritti , l'esecuzione dei fori e quanto altro occorre per dare il lavoro finito. L’incidenza della malta da iniezione è calcolata per il riempimento del foro del diatono e dei vuoti presenti all'interno del paramento (40 kg/m2). Sono esclusi: eventuale spicconatura e rimozione dell'intonaco esistente; l'eventuale trattamento di ripristino di superfici degradate, ammalorate, decoese o non planari; lo strato di finitura; le prove di accettazione del materiale; le indagini pre e post intervento; tutti i sussidi necessari per l'esecuzione dei lavori ricadenti all'interno dei costi della sicurezza indiretti. | Il prezzo è per unità di superficie di rinforzo effettivamente posto in opera, comprese le eventuali sovrapposizioni. È altresì compresa la fornitura e posa in opera di tutti i materiali sopra descritti , l'esecuzione dei fori e quanto altro occorre per dare il lavoro finito. L’incidenza della malta da iniezione è calcolata per il solo riempimento del foro del diatono. Sono esclusi: eventuale spicconatura e rimozione dell'intonaco esistente; l'eventuale trattamento di ripristino di superfici degradate, ammalorate, decoese o non planari; lo strato di finitura; le prove di accettazione del materiale; le indagini pre e post intervento; tutti i sussidi necessari per l'esecuzione dei lavori ricadenti all'interno dei costi della sicurezza indiretti. | Fornitura e posa in opera di sistema FRCM (Fabric Reinforced Cementitious Matrix) per il rinforzo a pressoflessione e taglio di maschi murari applicato su singolo lato provvisto di Marcatura CE tramite ETA, realizzato con rete biassiale bilanciata in fibra di basalto e acciaio inox AISI 304 con trattamento protettivo alcali-resistente con resina all'acqua priva di solventi (massa totale 200 g/mq) impregnato con malta inorganica igroscopica e traspirabile a base di pura calce idraulica naturale NHL 3.5 - tipo Geosteel FRM realizzato con Geosteel Grid 200 abbinato a Geocalce F Antisismico di Kerakoll. Caratteristiche tecniche certificate del sistema: resistenza a trazione (valore caratteristico) = 361 MPa, σlim,conv= 945 MPa (laterizio) - 917 MPa (tufo) - 871 MPa (pietra). Modulo elastico del tessuto Ef = 62 GPa. Reazione al fuoco Classe A1. Caratteristiche della rete certificate: resistenza a trazione del filo > 750 MPa, dimensione della maglia 17x17 mm, spessore equivalente tf (0°-90°) = 0,032 mm, carico a trazione per unità di larghezza Ff ≈ 40 kN/m. Caratteristiche della malta certificate: classe della malta G/M15 (EN 998/2), classe di resistenza R1 PCC (EN 1504-3), permeabilità al vapore acqueo da 15 a 35 (EN 1745), resistenza a compressione a 28 gg ≥ 15 N/mm2 (EN 1015-11), modulo elastico 9 GPa (EN 13412), adesione al supporto a 28 gg > 1,0 N/mm2 – FB: B (EN 1015-12). Le connessioni trasversali sono realizzate nel numero di 4 elementi al mq, tramite diatoni in fibra di acciaio galvanizzato ad altissima resistenza di lunghezza pari a 30 cm, iniettati con malta traspirante fluida inorganica a base di pura calce idraulica naturale NHL 3.5 - tipo Diatono Geosteel realizzato con Geosteel G600 in abbinamento a Geocalce FL Antisismico di Kerakoll. Caratteristiche tecniche certificate della connessione: σpull-out = 2555 MPa (laterizio) - 2503 MPa (tufo). Il prezzo è per unità di superficie di rinforzo effettivamente posto in opera, comprese le eventuali sovrapposizioni. È altresì compresa la fornitura e posa in opera di tutti i materiali sopra descritti , l'esecuzione dei fori e quanto altro occorre per dare il lavoro finito. L’incidenza della malta da iniezione è calcolata per il solo riempimento del foro del diatono. Sono esclusi: eventuale spicconatura e rimozione dell'intonaco esistente; l'eventuale trattamento di ripristino di superfici degradate, ammalorate, decoese o non planari; lo strato di finitura; le prove di accettazione del materiale; le indagini pre e post intervento; tutti i sussidi necessari per l'esecuzione dei lavori ricadenti all'interno dei costi della sicurezza indiretti. |  | Fornitura e posa in opera di sistema FRCM (Fabric Reinforced Cementitious Matrix) per il rinforzo a pressoflessione e taglio di maschi murari applicato su singolo lato provvisto di Marcatura CE tramite ETA, realizzato con rete biassiale bilanciata in fibra di basalto e acciaio inox AISI 304 con trattamento protettivo alcali-resistente con resina all'acqua priva di solventi (massa totale 200 g/mq) impregnato con malta inorganica igroscopica e traspirabile a base di pura calce idraulica naturale NHL 3.5 - tipo Geosteel FRM realizzato con Geosteel Grid 200 abbinato a Geocalce F Antisismico di Kerakoll. Caratteristiche tecniche certificate del sistema: resistenza a trazione (valore caratteristico) = 361 MPa, σlim,conv= 945 MPa (laterizio) - 917 MPa (tufo) - 871 MPa (pietra). Modulo elastico del tessuto Ef = 62 GPa. Reazione al fuoco Classe A1. Caratteristiche della rete certificate: resistenza a trazione del filo > 750 MPa, dimensione della maglia 17x17 mm, spessore equivalente tf (0°-90°) = 0,032 mm, carico a trazione per unità di larghezza Ff ≈ 40 kN/m. Caratteristiche della malta certificate: classe della malta G/M15 (EN 998/2), classe di resistenza R1 PCC (EN 1504-3), permeabilità al vapore acqueo da 15 a 35 (EN 1745), resistenza a compressione a 28 gg ≥ 15 N/mm2 (EN 1015-11), modulo elastico 9 GPa (EN 13412), adesione al supporto a 28 gg > 1,0 N/mm2 – FB: B (EN 1015-12). Le connessioni trasversali sono realizzate nel numero di 4 elementi al mq, tramite diatoni in fibra di acciaio galvanizzato ad altissima resistenza di lunghezza pari a 30 cm, iniettati con malta traspirante fluida inorganica a base di pura calce idraulica naturale NHL 3.5 - tipo Diatono Geosteel realizzato con Geosteel G600 in abbinamento a Geocalce FL Antisismico di Kerakoll. Caratteristiche tecniche certificate della connessione: σpull-out = 2555 MPa (laterizio) - 2503 MPa (tufo). | L'intervento si svolge nelle seguenti fasi: eventuale preparazione delle superfici da rinforzare, mediante demolizione e rimozione dell’intonaco esistente, ripristino di eventuali lesioni mediante cucitura e/o consolidamento con iniezione di malta fluida (da contabilizzare a parte) e depolverizzazione finale mediante idrolavaggio a bassa pressione; realizzazione del foro d’ingresso, avente dimensione (diametro e profondità) idonea alla natura del connettore, e successiva rimozione della malta nell’area adiacente al foro realizzato; confezionamento del connettore metallico mediante taglio, "sfioccatura", e arrotolamento finale del tessuto in fibra d’acciaio galvanizzato, con bloccaggio dello stesso mediante fascetta plastica; stesura di un primo strato di malta, di spessore di circa 3 - 5 mm; con malta ancora fresca, procedere alla posa della rete, avendo cura di garantire una completa impregnazione del tessuto ed evitare la formazione di eventuali vuoti o bolle d’aria che possano compromettere l’adesione del tessuto alla matrice o al supporto; inserimento del connettore all’interno del foro (numero, profondità di ancoraggio, interassi a cura di tecnico abilitato); inserire l’iniettore in polipropilene e fibra di vetro nel diatono in fibra di acciaio in modo da piegare di 90° la parte terminale del fiocco; iniezione a bassa pressione di malta fluida per la collaborazione del connettore; fissaggio dei trefoli "sfioccati", con celatura dell’intero connettore; esecuzione del secondo strato di malta, per uno spessore complessivo del rinforzo di 5 – 8 mm, al fine di inglobare totalmente il tessuto di rinforzo e chiudere gli eventuali vuoti sottostanti; eventuale ripetizione delle fasi precedenti per tutti gli strati successivi di rinforzo previsti da progetto. La quantificazione è espressa per unità di superficie di rinforzo effettivamente posto in opera comprese le eventuali sovrapposizioni. |  | Fornitura e posa in opera di sistema FRCM (Fabric Reinforced Cementitious Matrix) per il rinforzo a pressoflessione e taglio di maschi murari applicato su singolo lato provvisto di Marcatura CE tramite ETA, realizzato con rete biassiale bilanciata in fibra di basalto e acciaio inox AISI 304 con trattamento protettivo alcali-resistente con resina all'acqua priva di solventi (massa totale 200 g/mq) impregnato con malta inorganica igroscopica e traspirabile a base di pura calce idraulica naturale NHL 3.5 - tipo Geosteel FRM realizzato con Geosteel Grid 200 abbinato a Geocalce F Antisismico di Kerakoll. Caratteristiche tecniche certificate del sistema: resistenza a trazione (valore caratteristico) = 361 MPa, σlim,conv= 945 MPa (laterizio) - 917 MPa (tufo) - 871 MPa (pietra). Modulo elastico del tessuto Ef = 62 GPa. Reazione al fuoco Classe A1. Caratteristiche della rete certificate: resistenza a trazione del filo > 750 MPa, dimensione della maglia 17x17 mm, spessore equivalente tf (0°-90°) = 0,032 mm, carico a trazione per unità di larghezza Ff ≈ 40 kN/m. Caratteristiche della malta certificate: classe della malta G/M15 (EN 998/2), classe di resistenza R1 PCC (EN 1504-3), permeabilità al vapore acqueo da 15 a 35 (EN 1745), resistenza a compressione a 28 gg ≥ 15 N/mm2 (EN 1015-11), modulo elastico 9 GPa (EN 13412), adesione al supporto a 28 gg > 1,0 N/mm2 – FB: B (EN 1015-12). Le connessioni trasversali sono realizzate nel numero di 4 elementi al mq, tramite diatoni in fibra di acciaio galvanizzato ad altissima resistenza di lunghezza pari a 30 cm, iniettati con malta traspirante fluida inorganica a base di pura calce idraulica naturale NHL 3.5 - tipo Diatono Geosteel realizzato con Geosteel G600 in abbinamento a Geocalce FL Antisismico di Kerakoll. Caratteristiche tecniche certificate della connessione: σpull-out = 2555 MPa (laterizio) - 2503 MPa (tufo). L'intervento si svolge nelle seguenti fasi: eventuale preparazione delle superfici da rinforzare, mediante demolizione e rimozione dell’intonaco esistente, ripristino di eventuali lesioni mediante cucitura e/o consolidamento con iniezione di malta fluida (da contabilizzare a parte) e depolverizzazione finale mediante idrolavaggio a bassa pressione; realizzazione del foro d’ingresso, avente dimensione (diametro e profondità) idonea alla natura del connettore, e successiva rimozione della malta nell’area adiacente al foro realizzato; confezionamento del connettore metallico mediante taglio, "sfioccatura", e arrotolamento finale del tessuto in fibra d’acciaio galvanizzato, con bloccaggio dello stesso mediante fascetta plastica; stesura di un primo strato di malta, di spessore di circa 3 - 5 mm; con malta ancora fresca, procedere alla posa della rete, avendo cura di garantire una completa impregnazione del tessuto ed evitare la formazione di eventuali vuoti o bolle d’aria che possano compromettere l’adesione del tessuto alla matrice o al supporto; inserimento del connettore all’interno del foro (numero, profondità di ancoraggio, interassi a cura di tecnico abilitato); inserire l’iniettore in polipropilene e fibra di vetro nel diatono in fibra di acciaio in modo da piegare di 90° la parte terminale del fiocco; iniezione a bassa pressione di malta fluida per la collaborazione del connettore; fissaggio dei trefoli "sfioccati", con celatura dell’intero connettore; esecuzione del secondo strato di malta, per uno spessore complessivo del rinforzo di 5 – 8 mm, al fine di inglobare totalmente il tessuto di rinforzo e chiudere gli eventuali vuoti sottostanti; eventuale ripetizione delle fasi precedenti per tutti gli strati successivi di rinforzo previsti da progetto. La quantificazione è espressa per unità di superficie di rinforzo effettivamente posto in opera comprese le eventuali sovrapposizioni.
Tav 1.27B | Fornitura e posa in opera di | sistema FRCM (Fabric Reinforced Cementitious Matrix) | per il rinforzo a pressoflessione e taglio di maschi murari applicato | G600 | provvisto di Marcatura CE tramite ETA, realizzato con | rete biassiale bilanciata in fibra di basalto e acciaio inox AISI 304 con trattamento protettivo alcali-resistente con resina all'acqua priva di solventi (massa totale 200 g/mq) | impregnato con | malta inorganica igroscopica e traspirabile a base di pura calce idraulica naturale NHL 3.5 | - tipo Geosteel FRM realizzato con | Geosteel Grid 200 | abbinato a | Geocalce F Antisismico | di Kerakoll. | Caratteristiche tecniche certificate del sistema: resistenza a trazione (valore caratteristico) = 361 MPa, σlim,conv= 945 MPa (laterizio) - 917 MPa (tufo) - 871 MPa (pietra). Modulo elastico del tessuto Ef = 62 GPa. Reazione al fuoco Classe A1. | Caratteristiche della rete certificate: resistenza a trazione del filo > 750 MPa, dimensione della maglia 17x17 mm, spessore equivalente tf (0°-90°) = 0,032 mm, carico a trazione per unità di larghezza Ff ≈ 40 kN/m. | Caratteristiche della malta certificate: classe della malta G/M15 (EN 998/2), classe di resistenza R1 PCC (EN 1504-3), permeabilità al vapore acqueo da 15 a 35 (EN 1745), resistenza a compressione a 28 gg ≥ 15 N/mm2 (EN 1015-11), modulo elastico 9 GPa (EN 13412), adesione al supporto a 28 gg > 1,0 N/mm2 – FB: B (EN 1015-12). | Le connessioni trasversali sono realizzate nel numero di | 4 | elementi al mq, tramite barre elicoidali malta traspirante fluida inorganica a base di pura calce idraulica naturale NHL 3.5 di lunghezza pari a | su singolo lato | mm | , installate in apposito foro pilota e poste in opera mediante apposito mandrino - tipo | NO | di Kerakoll. | Caratteristiche della malta certificate: classe della malta G/M15 (EN 998/2), permeabilità al vapore acqueo da 15 a 35 (EN 1745), resistenza a compressione a 28 gg ≥ 15 N/mm2 (EN 1015-11), modulo elastico 9,5 GPa (EN 13412), tensione di aderenza della barra inghisata ≥ 3,5 MPa. | Il prezzo è per unità di superficie di rinforzo effettivamente posto in opera, comprese le eventuali sovrapposizioni. È altresì compresa la fornitura e posa in opera di tutti i materiali sopra descritti , l'esecuzione dei fori e quanto altro occorre per dare il lavoro finito. Sono esclusi: eventuale spicconatura e rimozione dell'intonaco esistente; l'eventuale trattamento di ripristino di superfici degradate, ammalorate, decoese o non planari; lo strato di finitura; le prove di accettazione del materiale; le indagini pre e post intervento; tutti i sussidi necessari per l'esecuzione dei lavori ricadenti all'interno dei costi della sicurezza indiretti. |  | Fornitura e posa in opera di sistema FRCM (Fabric Reinforced Cementitious Matrix) per il rinforzo a pressoflessione e taglio di maschi murari applicato G600 provvisto di Marcatura CE tramite ETA, realizzato con rete biassiale bilanciata in fibra di basalto e acciaio inox AISI 304 con trattamento protettivo alcali-resistente con resina all'acqua priva di solventi (massa totale 200 g/mq) impregnato con malta inorganica igroscopica e traspirabile a base di pura calce idraulica naturale NHL 3.5 - tipo Geosteel FRM realizzato con Geosteel Grid 200 abbinato a Geocalce F Antisismico di Kerakoll. Caratteristiche tecniche certificate del sistema: resistenza a trazione (valore caratteristico) = 361 MPa, σlim,conv= 945 MPa (laterizio) - 917 MPa (tufo) - 871 MPa (pietra). Modulo elastico del tessuto Ef = 62 GPa. Reazione al fuoco Classe A1. Caratteristiche della rete certificate: resistenza a trazione del filo > 750 MPa, dimensione della maglia 17x17 mm, spessore equivalente tf (0°-90°) = 0,032 mm, carico a trazione per unità di larghezza Ff ≈ 40 kN/m. Caratteristiche della malta certificate: classe della malta G/M15 (EN 998/2), classe di resistenza R1 PCC (EN 1504-3), permeabilità al vapore acqueo da 15 a 35 (EN 1745), resistenza a compressione a 28 gg ≥ 15 N/mm2 (EN 1015-11), modulo elastico 9 GPa (EN 13412), adesione al supporto a 28 gg > 1,0 N/mm2 – FB: B (EN 1015-12). Le connessioni trasversali sono realizzate nel numero di 4 elementi al mq, tramite barre elicoidali malta traspirante fluida inorganica a base di pura calce idraulica naturale NHL 3.5 di lunghezza pari a su singolo lato mm, installate in apposito foro pilota e poste in opera mediante apposito mandrino - tipo NOdi Kerakoll. Caratteristiche della malta certificate: classe della malta G/M15 (EN 998/2), permeabilità al vapore acqueo da 15 a 35 (EN 1745), resistenza a compressione a 28 gg ≥ 15 N/mm2 (EN 1015-11), modulo elastico 9,5 GPa (EN 13412), tensione di aderenza della barra inghisata ≥ 3,5 MPa. Il prezzo è per unità di superficie di rinforzo effettivamente posto in opera, comprese le eventuali sovrapposizioni. È altresì compresa la fornitura e posa in opera di tutti i materiali sopra descritti , l'esecuzione dei fori e quanto altro occorre per dare il lavoro finito. Sono esclusi: eventuale spicconatura e rimozione dell'intonaco esistente; l'eventuale trattamento di ripristino di superfici degradate, ammalorate, decoese o non planari; lo strato di finitura; le prove di accettazione del materiale; le indagini pre e post intervento; tutti i sussidi necessari per l'esecuzione dei lavori ricadenti all'interno dei costi della sicurezza indiretti. |  | Fornitura e posa in opera di sistema FRCM (Fabric Reinforced Cementitious Matrix) per il rinforzo a pressoflessione e taglio di maschi murari applicato G600 provvisto di Marcatura CE tramite ETA, realizzato con rete biassiale bilanciata in fibra di basalto e acciaio inox AISI 304 con trattamento protettivo alcali-resistente con resina all'acqua priva di solventi (massa totale 200 g/mq) impregnato con malta inorganica igroscopica e traspirabile a base di pura calce idraulica naturale NHL 3.5 - tipo Geosteel FRM realizzato con Geosteel Grid 200 abbinato a Geocalce F Antisismico di Kerakoll. Caratteristiche tecniche certificate del sistema: resistenza a trazione (valore caratteristico) = 361 MPa, σlim,conv= 945 MPa (laterizio) - 917 MPa (tufo) - 871 MPa (pietra). Modulo elastico del tessuto Ef = 62 GPa. Reazione al fuoco Classe A1. Caratteristiche della rete certificate: resistenza a trazione del filo > 750 MPa, dimensione della maglia 17x17 mm, spessore equivalente tf (0°-90°) = 0,032 mm, carico a trazione per unità di larghezza Ff ≈ 40 kN/m. Caratteristiche della malta certificate: classe della malta G/M15 (EN 998/2), classe di resistenza R1 PCC (EN 1504-3), permeabilità al vapore acqueo da 15 a 35 (EN 1745), resistenza a compressione a 28 gg ≥ 15 N/mm2 (EN 1015-11), modulo elastico 9 GPa (EN 13412), adesione al supporto a 28 gg > 1,0 N/mm2 – FB: B (EN 1015-12). Le connessioni trasversali sono realizzate nel numero di 4 elementi al mq, tramite barre elicoidali malta traspirante fluida inorganica a base di pura calce idraulica naturale NHL 3.5 di lunghezza pari a su singolo lato mm, installate in apposito foro pilota e poste in opera mediante apposito mandrino - tipo NOdi Kerakoll. Caratteristiche della malta certificate: classe della malta G/M15 (EN 998/2), permeabilità al vapore acqueo da 15 a 35 (EN 1745), resistenza a compressione a 28 gg ≥ 15 N/mm2 (EN 1015-11), modulo elastico 9,5 GPa (EN 13412), tensione di aderenza della barra inghisata ≥ 3,5 MPa. | L'intervento si svolge nelle seguenti fasi: eventuale preparazione delle superfici da rinforzare, mediante demolizione e rimozione dell’intonaco esistente, ripristino di eventuali lesioni mediante cucitura e/o consolidamento con iniezione di malta fluida (da contabilizzare a parte) e depolverizzazione finale mediante idrolavaggio a bassa pressione; realizzazione del foro pilota di opportuno diametro in funzione della barra e del tipo di materiale componente l’elemento da rinforzare, prevedere l’allargamento al diametro 14 mm, per i primi 30 mm di profondità del foro pilota; stesura di un primo strato di malta, di spessore di circa 3 - 5 mm; con malta ancora fresca, procedere alla posa della rete, avendo cura di garantire una completa impregnazione del tessuto ed evitare la formazione di eventuali vuoti o bolle d’aria che possano compromettere l’adesione del tessuto alla matrice o al supporto; piegatura terminale della barra o avvitamento di apposito tassello sulla parte terminale della barra elicoidale precedentemente installata; esecuzione del secondo strato di malta, per uno spessore complessivo del rinforzo di 5 – 8 mm, al fine di inglobare totalmente il tessuto di rinforzo e chiudere gli eventuali vuoti sottostanti; eventuale ripetizione delle fasi precedenti per tutti gli strati successivi di rinforzo previsti da progetto. La quantificazione è espressa per unità di superficie di rinforzo effettivamente posto in opera comprese le eventuali sovrapposizioni. |  | Fornitura e posa in opera di sistema FRCM (Fabric Reinforced Cementitious Matrix) per il rinforzo a pressoflessione e taglio di maschi murari applicato G600 provvisto di Marcatura CE tramite ETA, realizzato con rete biassiale bilanciata in fibra di basalto e acciaio inox AISI 304 con trattamento protettivo alcali-resistente con resina all'acqua priva di solventi (massa totale 200 g/mq) impregnato con malta inorganica igroscopica e traspirabile a base di pura calce idraulica naturale NHL 3.5 - tipo Geosteel FRM realizzato con Geosteel Grid 200 abbinato a Geocalce F Antisismico di Kerakoll. Caratteristiche tecniche certificate del sistema: resistenza a trazione (valore caratteristico) = 361 MPa, σlim,conv= 945 MPa (laterizio) - 917 MPa (tufo) - 871 MPa (pietra). Modulo elastico del tessuto Ef = 62 GPa. Reazione al fuoco Classe A1. Caratteristiche della rete certificate: resistenza a trazione del filo > 750 MPa, dimensione della maglia 17x17 mm, spessore equivalente tf (0°-90°) = 0,032 mm, carico a trazione per unità di larghezza Ff ≈ 40 kN/m. Caratteristiche della malta certificate: classe della malta G/M15 (EN 998/2), classe di resistenza R1 PCC (EN 1504-3), permeabilità al vapore acqueo da 15 a 35 (EN 1745), resistenza a compressione a 28 gg ≥ 15 N/mm2 (EN 1015-11), modulo elastico 9 GPa (EN 13412), adesione al supporto a 28 gg > 1,0 N/mm2 – FB: B (EN 1015-12). Le connessioni trasversali sono realizzate nel numero di 4 elementi al mq, tramite barre elicoidali malta traspirante fluida inorganica a base di pura calce idraulica naturale NHL 3.5 di lunghezza pari a su singolo lato mm, installate in apposito foro pilota e poste in opera mediante apposito mandrino - tipo NOdi Kerakoll. Caratteristiche della malta certificate: classe della malta G/M15 (EN 998/2), permeabilità al vapore acqueo da 15 a 35 (EN 1745), resistenza a compressione a 28 gg ≥ 15 N/mm2 (EN 1015-11), modulo elastico 9,5 GPa (EN 13412), tensione di aderenza della barra inghisata ≥ 3,5 MPa. L'intervento si svolge nelle seguenti fasi: eventuale preparazione delle superfici da rinforzare, mediante demolizione e rimozione dell’intonaco esistente, ripristino di eventuali lesioni mediante cucitura e/o consolidamento con iniezione di malta fluida (da contabilizzare a parte) e depolverizzazione finale mediante idrolavaggio a bassa pressione; realizzazione del foro pilota di opportuno diametro in funzione della barra e del tipo di materiale componente l’elemento da rinforzare, prevedere l’allargamento al diametro 14 mm, per i primi 30 mm di profondità del foro pilota; stesura di un primo strato di malta, di spessore di circa 3 - 5 mm; con malta ancora fresca, procedere alla posa della rete, avendo cura di garantire una completa impregnazione del tessuto ed evitare la formazione di eventuali vuoti o bolle d’aria che possano compromettere l’adesione del tessuto alla matrice o al supporto; piegatura terminale della barra o avvitamento di apposito tassello sulla parte terminale della barra elicoidale precedentemente installata; esecuzione del secondo strato di malta, per uno spessore complessivo del rinforzo di 5 – 8 mm, al fine di inglobare totalmente il tessuto di rinforzo e chiudere gli eventuali vuoti sottostanti; eventuale ripetizione delle fasi precedenti per tutti gli strati successivi di rinforzo previsti da progetto. La quantificazione è espressa per unità di superficie di rinforzo effettivamente posto in opera comprese le eventuali sovrapposizioni.
Tav 1.28A | Fornitura e posa in opera di sistema CRM (Composite Reinforced Mortar) per il rinforzo a compressione di maschi murari applicato | 30 | provvisto di Marcatura CE tramite ETA, realizzato con | rete biassiale bilanciata in fibra di basalto e acciaio inox AISI 304 con trattamento protettivo alcali-resistente con resina all'acqua priva di solventi (massa totale 200 g/mq) | installata con | #N/A | - tipo | Glass Net CRM | realizzato con | Geosteel Grid 200 | abbinato a | su singolo lato | di Kerakoll. | Caratteristiche della rete certificate: resistenza a trazione del filo > 750 MPa, dimensione della maglia 17x17 mm, spessore equivalente tf (0°-90°) = 0,032 mm, carico a trazione per unità di larghezza Ff ≈ 40 kN/m. | #N/A | Le connessioni trasversali sono realizzate nel numero di | G600 | elementi al m2, tramite barre a L in fibra di vetro poste in opera su singolo lato con profondità di 2/3 dello spessore del muro, per uno spessore medio del maschio di | 4 cm, | inghisati mediante | malta traspirante fluida inorganica a base di pura calce idraulica naturale NHL 3.5 - tipo | NO in abbinamento a | Geocalce FL Antisismico | di Kerakoll. | Caratteristiche del tessuto: resistenza a trazione valore caratteristico > 3000 MPa, deformazione ultima a rottura > 1,5%; area effettiva di un trefolo 3x2 (5 fili) = 0,538 mm2; n° trefoli per cm = 1,57 con avvolgimento dei fili ad elevato angolo di torsione conforme alla norma ISO/DIS 17832; spessore equivalente del nastro = 0,084 mm. | Caratteristiche della malta certificate: classe della malta G/M15 (EN 998/2), permeabilità al vapore acqueo da 15 a 35 (EN 1745), resistenza a compressione a 28 gg ≥ 15 N/mm2 (EN 1015-11), modulo elastico 9,5 GPa (EN 13412), tensione di aderenza della barra inghisata ≥ 3,5 MPa. | Il prezzo è per unità di superficie di rinforzo effettivamente posto in opera, comprese le eventuali sovrapposizioni. È altresì compresa la fornitura e posa in opera di tutti i materiali sopra descritti , l'esecuzione dei fori e quanto altro occorre per dare il lavoro finito. Sono esclusi: eventuale spicconatura e rimozione dell'intonaco esistente; l'eventuale trattamento di ripristino di superfici degradate, ammalorate, decoese o non planari; lo strato di finitura; le prove di accettazione del materiale; le indagini pre e post intervento; tutti i sussidi necessari per l'esecuzione dei lavori ricadenti all'interno dei costi della sicurezza indiretti. | #N/A |  | #N/A | L'intervento si svolge nelle seguenti fasi: eventuale preparazione delle superfici da rinforzare, mediante demolizione e rimozione dell’intonaco esistente, ripristino di eventuali lesioni mediante cucitura e/o consolidamento con iniezione di malta fluida (da contabilizzare a parte) e depolverizzazione finale mediante idrolavaggio a bassa pressione; realizzazione e pulizia del foro di opportuno diametro in funzione del diametro delle barre, considerando la sovrapposizione delle barre all'interno del foro nel caso di intervento su doppio lato; inserimento dei connettori all'interno del foro e fissaggio mediante ancorante chimico; posizionamento della rete avendo cura di distanziarla dal supporto mediante il fissaggio ai connettori; preparazione e stesura della malta a spruzzo con intonacatrice in spessore totale di 3-5 cm per lato. La quantificazione è espressa per unità di superficie di muratura rinforzata comprese le eventuali sovrapposizioni. |  | #N/A
Tav 1.28B | Fornitura e posa in opera di sistema CRM (Composite Reinforced Mortar) per il rinforzo a compressione di maschi murari applicato | 30 | provvisto di Marcatura CE tramite ETA, realizzato con | rete biassiale bilanciata in fibra di basalto e acciaio inox AISI 304 con trattamento protettivo alcali-resistente con resina all'acqua priva di solventi (massa totale 200 g/mq) | installata con | #N/A | - tipo | Glass Net CRM | realizzato con | Geosteel Grid 200 | abbinato a | su singolo lato | di Kerakoll. | Caratteristiche della rete certificate: resistenza a trazione del filo > 750 MPa, dimensione della maglia 17x17 mm, spessore equivalente tf (0°-90°) = 0,032 mm, carico a trazione per unità di larghezza Ff ≈ 40 kN/m. | #N/A | Le connessioni trasversali sono realizzate nel numero di | G600 | elementi al m2, tramite barre elicoidali malta traspirante fluida inorganica a base di pura calce idraulica naturale NHL 3.5 piegate a L per almeno 10 cm su ogni lato di applicazione, per uno spessore medio del maschio di | 4 cm, | - tipo | NO | di Kerakoll. | Caratteristiche della malta certificate: classe della malta G/M15 (EN 998/2), permeabilità al vapore acqueo da 15 a 35 (EN 1745), resistenza a compressione a 28 gg ≥ 15 N/mm2 (EN 1015-11), modulo elastico 9,5 GPa (EN 13412), tensione di aderenza della barra inghisata ≥ 3,5 MPa. | Il prezzo è per unità di superficie di rinforzo effettivamente posto in opera, comprese le eventuali sovrapposizioni. È altresì compresa la fornitura e posa in opera di tutti i materiali sopra descritti , l'esecuzione dei fori e quanto altro occorre per dare il lavoro finito. Sono esclusi: eventuale spicconatura e rimozione dell'intonaco esistente; l'eventuale trattamento di ripristino di superfici degradate, ammalorate, decoese o non planari; lo strato di finitura; le prove di accettazione del materiale; le indagini pre e post intervento; tutti i sussidi necessari per l'esecuzione dei lavori ricadenti all'interno dei costi della sicurezza indiretti. |  |  |  | #N/A |  | #N/A | L'intervento si svolge nelle seguenti fasi: eventuale preparazione delle superfici da rinforzare, mediante demolizione e rimozione dell’intonaco esistente, ripristino di eventuali lesioni mediante cucitura e/o consolidamento con iniezione di malta fluida (da contabilizzare a parte) e depolverizzazione finale mediante idrolavaggio a bassa pressione; realizzazione del foro pilota di opportuno diametro in funzione della barra e del tipo di materiale componente l’elemento da rinforzare; installazione della barra elicoidale all’interno del foro mediante apposito mandrino; posizionamento della rete avendo cura di distanziarla dal supporto mediante il fissaggio ai connettori e successiva piegatura a 90° degli stessi; preparazione e stesura della malta a spruzzo con intonacatrice in spessore totale di 3-5 cm per lato. La quantificazione è espressa per unità di superficie di muratura rinforzata comprese le eventuali sovrapposizioni. |  | #N/A
Tav 1.29 | Fornitura e posa in opera di | sistema SRG (Steel Reinforced Grout) | per rinforzo e consolidamento di porzioni di fabbricato mediante la realizzazione di cordoli armati, provvisto di Marcatura CE tramite ETA, realizzato con tessuto unidirezionale in fibra di acciaio galvanizzato ad altissima resistenza, formato da micro-trefoli di acciaio prodotti secondo norma ISO 16120 -1/4 2017 fissati su microrete in fibra di vetro, del peso netto di fibra di circa | #N/A | impregnato con | malta inorganica igroscopica e traspirabile a base di pura calce idraulica naturale NHL 3.5 | - tipo Geosteel SRG realizzato con | Geosteel Geosteel Grid 200 | abbinato a | Geocalce F Antisismico | di Kerakoll. | #N/A | #N/A | Caratteristiche della malta certificate: classe della malta G/M15 (EN 998/2), classe di resistenza R1 PCC (EN 1504-3), permeabilità al vapore acqueo da 15 a 35 (EN 1745), resistenza a compressione a 28 gg ≥ 15 N/mm2 (EN 1015-11), modulo elastico 9 GPa (EN 13412), adesione al supporto a 28 gg > 1,0 N/mm2 – FB: B (EN 1015-12). | Il prezzo è per unità di superficie di cordolo armato effettivamente posto in opera, comprese le eventuali sovrapposizioni. È altresì compresa la fornitura e posa in opera di tutti i materiali sopra descritti e quanto altro occorre per dare il lavoro finito. Sono esclusi: la realizzazione di diatoni di collegamento e l'iniezione degli stessi; le prove di accettazione del materiale; le indagini pre e post intervento; tutti i sussidi necessari per l'esecuzione dei lavori ricadenti all'interno dei costi della sicurezza indiretti. | [12 empty] | #N/A |  | #N/A | L'intervento si svolge nelle seguenti fasi: eventuale preparazione delle superfici da rinforzare, mediante demolizione e rimozione dell’intonaco esistente, ripristino di eventuali lesioni mediante cucitura e/o consolidamento con iniezione di malta fluida (da contabilizzare a parte) e depolverizzazione finale mediante idrolavaggio a bassa pressione; stesura di un primo strato di malta, di spessore di circa 3 - 5 mm; con malta ancora fresca, procedere alla posa del tessuto in fibra di acciaio galvanizzato ad altissima resistenza, avendo cura di garantire una completa impregnazione del tessuto ed evitare la formazione di eventuali vuoti o bolle d’aria che possano compromettere l’adesione del tessuto alla matrice o al supporto; esecuzione del secondo strato di malta, per uno spessore complessivo del rinforzo di 5 – 8 mm, al fine di inglobare totalmente il tessuto di rinforzo e chiudere gli eventuali vuoti sottostanti; eventuale ripetizione delle fasi precedenti per tutti gli strati successivi di rinforzo previsti da progetto; inserimento di connettori realizzati con un tessuto unidirezionale in fibra di acciaio galvanizzato ad altissima resistenza (da contabilizzare a parte), previa: realizzazione del foro d’ingresso, avente dimensioni idonee per l’inserimento del connettore e profondità pari all’altezza del nuovo cordolo e per almeno 50 cm all’interno della muratura esistente, con iniezione a bassa pressione finale di malta fluida. La quantificazione è espressa per unità di superficie di cordolo armato effettivamente posto in opera |  | #N/A
Tav 1.30A | Fornitura e posa in opera di | sistema SRG (Steel Reinforced Grout) | per rinforzo e consolidamento di porzioni di fabbricato mediante fasce di piano, provvisto di Marcatura CE tramite ETA, realizzato con tessuto unidirezionale in fibra di acciaio galvanizzato ad altissima resistenza, formato da micro-trefoli di acciaio prodotti secondo norma ISO 16120 -1/4 2017 fissati su microrete in fibra di vetro, del peso netto di fibra di circa | #N/A | impregnato con | malta inorganica igroscopica e traspirabile a base di pura calce idraulica naturale NHL 3.5 | - tipo Geosteel SRG realizzato con | Geosteel Geosteel Grid 200 | abbinato a | Geocalce F Antisismico | di Kerakoll. | #N/A | #N/A | Caratteristiche della malta certificate: classe della malta G/M15 (EN 998/2), classe di resistenza R1 PCC (EN 1504-3), permeabilità al vapore acqueo da 15 a 35 (EN 1745), resistenza a compressione a 28 gg ≥ 15 N/mm2 (EN 1015-11), modulo elastico 9 GPa (EN 13412), adesione al supporto a 28 gg > 1,0 N/mm2 – FB: B (EN 1015-12). | Il prezzo è per unità di superficie di rinforzo effettivamente posto in opera, comprese le eventuali sovrapposizioni. È altresì compresa la fornitura e posa in opera di tutti i materiali sopra descritti e quanto altro occorre per dare il lavoro finito. Sono esclusi: eventuale spicconatura e rimozione dell'intonaco esistente; l'eventuale trattamento di ripristino di superfici degradate, ammalorate, decoese o non planari; l'ancoraggio delle estremità del tessuto in fibra d'acciaio tramite arrotolamento del tessuto ed inghisaggio delle code all'interno dei fori precedentemente realizzati; le prove di accettazione del materiale; le indagini pre e post intervento; tutti i sussidi necessari per l'esecuzione dei lavori ricadenti all'interno dei costi della sicurezza indiretti. | [12 empty] | #N/A |  | #N/A | L'intervento si svolge nelle seguenti fasi: eventuale preparazione delle superfici da rinforzare, mediante demolizione e rimozione dell’intonaco esistente, ripristino di eventuali lesioni mediante cucitura e/o consolidamento con iniezione di malta fluida (da contabilizzare a parte) e depolverizzazione finale mediante idrolavaggio a bassa pressione; stesura di un primo strato di malta, di spessore di circa 3 - 5 mm; con malta ancora fresca, procedere alla posa del tessuto in fibra di acciaio galvanizzato ad altissima resistenza, avendo cura di garantire una completa impregnazione del tessuto ed evitare la formazione di eventuali vuoti o bolle d’aria che possano compromettere l’adesione del tessuto alla matrice o al supporto; esecuzione del secondo strato di malta, per uno spessore complessivo del rinforzo di 5 – 8 mm, al fine di inglobare totalmente il tessuto di rinforzo e chiudere gli eventuali vuoti sottostanti; eventuale ripetizione delle fasi precedenti per tutti gli strati successivi di rinforzo previsti da progetto; ancoraggio certificato delle estremità del tessuto in fibra d’acciaio tramite arrotolamento del tessuto e inghisaggio delle code all’interno dei fori precedentemente realizzati mediante malta minerale fluida (da contabilizzare a parte). La quantificazione è espressa per unità di superficie di rinforzo effettivamente posto in opera comprese le eventuali sovrapposizioni. |  | #N/A
Tav 1.30B | Fornitura e posa in opera di | sistema SRG (Steel Reinforced Grout) | per rinforzo mediante incatenamenti di facciata, provvisto di Marcatura CE tramite ETA, realizzato con tessuto unidirezionale in fibra di acciaio galvanizzato ad altissima resistenza, formato da micro-trefoli di acciaio prodotti secondo norma ISO 16120 -1/4 2017 fissati su microrete in fibra di vetro, del peso netto di fibra di circa | #N/A | impregnato con | malta inorganica igroscopica e traspirabile a base di pura calce idraulica naturale NHL 3.5 | - tipo Geosteel SRG realizzato con | Geosteel Geosteel Grid 200 | abbinato a | Geocalce F Antisismico | di Kerakoll. | #N/A | #N/A | Caratteristiche della malta certificate: classe della malta G/M15 (EN 998/2), classe di resistenza R1 PCC (EN 1504-3), permeabilità al vapore acqueo da 15 a 35 (EN 1745), resistenza a compressione a 28 gg ≥ 15 N/mm2 (EN 1015-11), modulo elastico 9 GPa (EN 13412), adesione al supporto a 28 gg > 1,0 N/mm2 – FB: B (EN 1015-12). | Il prezzo è per unità di superficie di rinforzo effettivamente posto in opera, comprese le eventuali sovrapposizioni. È altresì compresa la fornitura e posa in opera di tutti i materiali sopra descritti e quanto altro occorre per dare il lavoro finito. Sono esclusi: eventuale spicconatura e rimozione dell'intonaco esistente; l'eventuale trattamento di ripristino di superfici degradate, ammalorate, decoese o non planari; l'ancoraggio delle estremità del tessuto in fibra d'acciaio tramite arrotolamento del tessuto ed inghisaggio delle code all'interno dei fori precedentemente realizzati; le prove di accettazione del materiale; le indagini pre e post intervento; tutti i sussidi necessari per l'esecuzione dei lavori ricadenti all'interno dei costi della sicurezza indiretti. | [12 empty] | #N/A |  | #N/A | L'intervento si svolge nelle seguenti fasi: eventuale preparazione delle superfici da rinforzare, mediante demolizione e rimozione dell’intonaco esistente, ripristino di eventuali lesioni mediante cucitura e/o consolidamento con iniezione di malta fluida (da contabilizzare a parte) e depolverizzazione finale mediante idrolavaggio a bassa pressione; stesura di un primo strato di malta, di spessore di circa 3 - 5 mm; con malta ancora fresca, procedere alla posa del tessuto in fibra di acciaio galvanizzato ad altissima resistenza, avendo cura di garantire una completa impregnazione del tessuto ed evitare la formazione di eventuali vuoti o bolle d’aria che possano compromettere l’adesione del tessuto alla matrice o al supporto; esecuzione del secondo strato di malta, per uno spessore complessivo del rinforzo di 5 – 8 mm, al fine di inglobare totalmente il tessuto di rinforzo e chiudere gli eventuali vuoti sottostanti; eventuale ripetizione delle fasi precedenti per tutti gli strati successivi di rinforzo previsti da progetto; ancoraggio certificato delle estremità del tessuto in fibra d’acciaio tramite arrotolamento del tessuto e inghisaggio delle code all’interno dei fori precedentemente realizzati mediante malta minerale fluida (da contabilizzare a parte). La quantificazione è espressa per unità di superficie di rinforzo effettivamente posto in opera comprese le eventuali sovrapposizioni. |  | #N/A
Tav 1.31 | Fornitura e posa in opera di | sistema di connessione trasversale per il rinforzo di pilastri in muratura mediante confinamento puntuale, con diatoni realizzati con | tessuto unidirezionale in fibra di acciaio galvanizzato ad altissima resistenza, formato da micro-trefoli di acciaio prodotti secondo norma ISO 16120 -1/4 2017 fissati su microrete in fibra di vetro, del peso netto di fibra di circa | 670 g/mq | iniettati con | malta traspirante fluida inorganica a base di pura calce idraulica naturale NHL 3.5 | - tipo Diatono Geosteel realizzato con Geosteel | G600 | in abbinamento a | Geocalce FL Antisismico | di Kerakoll. | Caratteristiche tecniche certificate della connessione: σpull-out = 2555 MPa (laterizio) - 2503 MPa (tufo). | Caratteristiche della malta certificate: classe della malta G/M15 (EN 998/2), permeabilità al vapore acqueo da 15 a 35 (EN 1745), resistenza a compressione a 28 gg ≥ 15 N/mm2 (EN 1015-11), modulo elastico 9,5 GPa (EN 13412), tensione di aderenza della barra inghisata ≥ 3,5 MPa. | Il prezzo è per unità di superficie di rinforzo effettivamente posto in opera. È altresì compresa la fornitura e posa in opera di tutti i materiali sopra descritti e quanto altro occorre per dare il lavoro finito. L’incidenza della malta da iniezione è calcolata per il solo riempimento del foro del diatono. Sono esclusi: l'eventuale trattamento di ripristino di superfici degradate, ammalorate, decoese o non planari; lo strato di finitura; le prove di accettazione del materiale; le indagini pre e post intervento; tutti i sussidi necessari per l'esecuzione dei lavori ricadenti all'interno dei costi della sicurezza indiretti. | Il prezzo è per unità di superficie di rinforzo effettivamente posto in opera. È altresì compresa la fornitura e posa in opera di tutti i materiali sopra descritti e quanto altro occorre per dare il lavoro finito. L’incidenza della malta da iniezione è calcolata per il riempimento del foro del diatono e dei vuoti presenti all'interno del paramento (40 kg/m2). Sono esclusi: l'eventuale trattamento di ripristino di superfici degradate, ammalorate, decoese o non planari; lo strato di finitura; le prove di accettazione del materiale; le indagini pre e post intervento; tutti i sussidi necessari per l'esecuzione dei lavori ricadenti all'interno dei costi della sicurezza indiretti. | Il prezzo è per unità di superficie di rinforzo effettivamente posto in opera. È altresì compresa la fornitura e posa in opera di tutti i materiali sopra descritti e quanto altro occorre per dare il lavoro finito. L’incidenza della malta da iniezione è calcolata per il riempimento del foro del diatono e dei vuoti presenti all'interno del paramento (40 kg/m2). Sono esclusi: l'eventuale trattamento di ripristino di superfici degradate, ammalorate, decoese o non planari; lo strato di finitura; le prove di accettazione del materiale; le indagini pre e post intervento; tutti i sussidi necessari per l'esecuzione dei lavori ricadenti all'interno dei costi della sicurezza indiretti. | [11 empty] | Fornitura e posa in opera di sistema di connessione trasversale per il rinforzo di pilastri in muratura mediante confinamento puntuale, con diatoni realizzati con tessuto unidirezionale in fibra di acciaio galvanizzato ad altissima resistenza, formato da micro-trefoli di acciaio prodotti secondo norma ISO 16120 -1/4 2017 fissati su microrete in fibra di vetro, del peso netto di fibra di circa 670 g/mq iniettati con malta traspirante fluida inorganica a base di pura calce idraulica naturale NHL 3.5 - tipo Diatono Geosteel realizzato con Geosteel G600 in abbinamento a Geocalce FL Antisismico di Kerakoll. Caratteristiche tecniche certificate della connessione: σpull-out = 2555 MPa (laterizio) - 2503 MPa (tufo). Caratteristiche della malta certificate: classe della malta G/M15 (EN 998/2), permeabilità al vapore acqueo da 15 a 35 (EN 1745), resistenza a compressione a 28 gg ≥ 15 N/mm2 (EN 1015-11), modulo elastico 9,5 GPa (EN 13412), tensione di aderenza della barra inghisata ≥ 3,5 MPa. Il prezzo è per unità di superficie di rinforzo effettivamente posto in opera. È altresì compresa la fornitura e posa in opera di tutti i materiali sopra descritti e quanto altro occorre per dare il lavoro finito. L’incidenza della malta da iniezione è calcolata per il riempimento del foro del diatono e dei vuoti presenti all'interno del paramento (40 kg/m2). Sono esclusi: l'eventuale trattamento di ripristino di superfici degradate, ammalorate, decoese o non planari; lo strato di finitura; le prove di accettazione del materiale; le indagini pre e post intervento; tutti i sussidi necessari per l'esecuzione dei lavori ricadenti all'interno dei costi della sicurezza indiretti. |  | Fornitura e posa in opera di sistema di connessione trasversale per il rinforzo di pilastri in muratura mediante confinamento puntuale, con diatoni realizzati con tessuto unidirezionale in fibra di acciaio galvanizzato ad altissima resistenza, formato da micro-trefoli di acciaio prodotti secondo norma ISO 16120 -1/4 2017 fissati su microrete in fibra di vetro, del peso netto di fibra di circa 670 g/mq iniettati con malta traspirante fluida inorganica a base di pura calce idraulica naturale NHL 3.5 - tipo Diatono Geosteel realizzato con Geosteel G600 in abbinamento a Geocalce FL Antisismico di Kerakoll. Caratteristiche tecniche certificate della connessione: σpull-out = 2555 MPa (laterizio) - 2503 MPa (tufo). Caratteristiche della malta certificate: classe della malta G/M15 (EN 998/2), permeabilità al vapore acqueo da 15 a 35 (EN 1745), resistenza a compressione a 28 gg ≥ 15 N/mm2 (EN 1015-11), modulo elastico 9,5 GPa (EN 13412), tensione di aderenza della barra inghisata ≥ 3,5 MPa. | L'intervento si svolge nelle seguenti fasi: eventuale trattamento di ripristino delle superfici ammalorate (da contabilizzare a parte); realizzazione del foro d’ingresso, avente dimensione (diametro e profondità) idonea alla natura del connettore, e successiva rimozione della malta nell’area adiacente al foro realizzato; confezionamento del connettore metallico mediante taglio, "sfioccatura", e arrotolamento finale del tessuto in fibra d’acciaio galvanizzato, con bloccaggio dello stesso mediante fascetta plastica; inserimento del connettore all’interno del foro (numero, profondità di ancoraggio, interassi a cura di tecnico abilitato); inserire l’iniettore in polipropilene e fibra di vetro nel diatono in fibra di acciaio in modo da piegare di 90° la parte terminale del fiocco; iniezione a bassa pressione di malta fluida per la collaborazione del connettore; fissaggio dei trefoli "sfioccati", con celatura dell’intero connettore. La quantificazione è espressa per metro quadro di rinforzo effettivamente posto in opera |  | Fornitura e posa in opera di sistema di connessione trasversale per il rinforzo di pilastri in muratura mediante confinamento puntuale, con diatoni realizzati con tessuto unidirezionale in fibra di acciaio galvanizzato ad altissima resistenza, formato da micro-trefoli di acciaio prodotti secondo norma ISO 16120 -1/4 2017 fissati su microrete in fibra di vetro, del peso netto di fibra di circa 670 g/mq iniettati con malta traspirante fluida inorganica a base di pura calce idraulica naturale NHL 3.5 - tipo Diatono Geosteel realizzato con Geosteel G600 in abbinamento a Geocalce FL Antisismico di Kerakoll. Caratteristiche tecniche certificate della connessione: σpull-out = 2555 MPa (laterizio) - 2503 MPa (tufo). Caratteristiche della malta certificate: classe della malta G/M15 (EN 998/2), permeabilità al vapore acqueo da 15 a 35 (EN 1745), resistenza a compressione a 28 gg ≥ 15 N/mm2 (EN 1015-11), modulo elastico 9,5 GPa (EN 13412), tensione di aderenza della barra inghisata ≥ 3,5 MPa. L'intervento si svolge nelle seguenti fasi: eventuale trattamento di ripristino delle superfici ammalorate (da contabilizzare a parte); realizzazione del foro d’ingresso, avente dimensione (diametro e profondità) idonea alla natura del connettore, e successiva rimozione della malta nell’area adiacente al foro realizzato; confezionamento del connettore metallico mediante taglio, "sfioccatura", e arrotolamento finale del tessuto in fibra d’acciaio galvanizzato, con bloccaggio dello stesso mediante fascetta plastica; inserimento del connettore all’interno del foro (numero, profondità di ancoraggio, interassi a cura di tecnico abilitato); inserire l’iniettore in polipropilene e fibra di vetro nel diatono in fibra di acciaio in modo da piegare di 90° la parte terminale del fiocco; iniezione a bassa pressione di malta fluida per la collaborazione del connettore; fissaggio dei trefoli "sfioccati", con celatura dell’intero connettore. La quantificazione è espressa per metro quadro di rinforzo effettivamente posto in opera
Tav 1.32 | Fornitura e posa in opera di | barre elicoidali per il rinforzo di pilastri in muratura facciavista mediante confinamento puntuale, malta inorganica igroscopica e traspirabile a base di pura calce idraulica naturale NHL 3.5 di lunghezza pari a | su singolo lato | mm, | installate in apposito foro pilota e poste in opera mediante apposito mandrino - tipo | NO | di Kerakoll. | Caratteristiche della malta certificate: classe della malta G/M15 (EN 998/2), classe di resistenza R1 PCC (EN 1504-3), permeabilità al vapore acqueo da 15 a 35 (EN 1745), resistenza a compressione a 28 gg ≥ 15 N/mm2 (EN 1015-11), modulo elastico 9 GPa (EN 13412), adesione al supporto a 28 gg > 1,0 N/mm2 – FB: B (EN 1015-12). | È compresa la stuccatura del foro mediante malta inorganica igroscopica e traspirabile a base di pura calce idraulica naturale NHL 3.5 - tipo | Geocalce F Antisismico | di Kerakoll. | Caratteristiche della malta certificate: classe della malta G/M15 (EN 998/2), classe di resistenza R1 PCC (EN 1504-3), permeabilità al vapore acqueo da 15 a 35 (EN 1745), resistenza a compressione a 28 gg ≥ 15 N/mm2 (EN 1015-11), modulo elastico 9 GPa (EN 13412), adesione al supporto a 28 gg > 1,0 N/mm2 – FB: B (EN 1015-12). | Il prezzo è per unità di superficie di rinforzo effettivamente posto in opera comprensivo della realizzazione e preparazione del foro per l'inserimento delle barre. È altresì compresa la fornitura e posa in opera di tutti i materiali sopra descritti , la stuccatura del foro e quanto altro occorre per dare il lavoro finito. Sono esclusi: l'eventuale trattamento di ripristino di superfici degradate, ammalorate, decoese o non planari; le prove di accettazione del materiale; le indagini pre e post intervento; tutti i sussidi necessari per l'esecuzione dei lavori ricadenti all'interno dei costi della sicurezza indiretti. | [14 empty] | Fornitura e posa in opera di barre elicoidali per il rinforzo di pilastri in muratura facciavista mediante confinamento puntuale, malta inorganica igroscopica e traspirabile a base di pura calce idraulica naturale NHL 3.5 di lunghezza pari a su singolo lato mm, installate in apposito foro pilota e poste in opera mediante apposito mandrino - tipo NOdi Kerakoll. Caratteristiche della malta certificate: classe della malta G/M15 (EN 998/2), classe di resistenza R1 PCC (EN 1504-3), permeabilità al vapore acqueo da 15 a 35 (EN 1745), resistenza a compressione a 28 gg ≥ 15 N/mm2 (EN 1015-11), modulo elastico 9 GPa (EN 13412), adesione al supporto a 28 gg > 1,0 N/mm2 – FB: B (EN 1015-12). È compresa la stuccatura del foro mediante malta inorganica igroscopica e traspirabile a base di pura calce idraulica naturale NHL 3.5 - tipo Geocalce F Antisismico di Kerakoll. Caratteristiche della malta certificate: classe della malta G/M15 (EN 998/2), classe di resistenza R1 PCC (EN 1504-3), permeabilità al vapore acqueo da 15 a 35 (EN 1745), resistenza a compressione a 28 gg ≥ 15 N/mm2 (EN 1015-11), modulo elastico 9 GPa (EN 13412), adesione al supporto a 28 gg > 1,0 N/mm2 – FB: B (EN 1015-12). Il prezzo è per unità di superficie di rinforzo effettivamente posto in opera comprensivo della realizzazione e preparazione del foro per l'inserimento delle barre. È altresì compresa la fornitura e posa in opera di tutti i materiali sopra descritti , la stuccatura del foro e quanto altro occorre per dare il lavoro finito. Sono esclusi: l'eventuale trattamento di ripristino di superfici degradate, ammalorate, decoese o non planari; le prove di accettazione del materiale; le indagini pre e post intervento; tutti i sussidi necessari per l'esecuzione dei lavori ricadenti all'interno dei costi della sicurezza indiretti. |  | Fornitura e posa in opera di barre elicoidali per il rinforzo di pilastri in muratura facciavista mediante confinamento puntuale, malta inorganica igroscopica e traspirabile a base di pura calce idraulica naturale NHL 3.5 di lunghezza pari a su singolo lato mm, installate in apposito foro pilota e poste in opera mediante apposito mandrino - tipo NOdi Kerakoll. Caratteristiche della malta certificate: classe della malta G/M15 (EN 998/2), classe di resistenza R1 PCC (EN 1504-3), permeabilità al vapore acqueo da 15 a 35 (EN 1745), resistenza a compressione a 28 gg ≥ 15 N/mm2 (EN 1015-11), modulo elastico 9 GPa (EN 13412), adesione al supporto a 28 gg > 1,0 N/mm2 – FB: B (EN 1015-12). È compresa la stuccatura del foro mediante malta inorganica igroscopica e traspirabile a base di pura calce idraulica naturale NHL 3.5 - tipo Geocalce F Antisismico di Kerakoll. Caratteristiche della malta certificate: classe della malta G/M15 (EN 998/2), classe di resistenza R1 PCC (EN 1504-3), permeabilità al vapore acqueo da 15 a 35 (EN 1745), resistenza a compressione a 28 gg ≥ 15 N/mm2 (EN 1015-11), modulo elastico 9 GPa (EN 13412), adesione al supporto a 28 gg > 1,0 N/mm2 – FB: B (EN 1015-12). | L'intervento si svolge nelle seguenti fasi: eventuale trattamento di ripristino delle superfici ammalorate (da contabilizzare a parte); realizzazione del foro pilota di opportuno diametro in funzione della barra e del tipo di materiale componente l’elemento da rinforzare; installazione della barra all’interno del foro mediante apposito mandrino in funzione della lunghezza della barra; stuccatura del foro mediante opportuno materiale in funzione del tipo di supporto. La quantificazione è espressa per unità di superficie di rinforzo |  | Fornitura e posa in opera di barre elicoidali per il rinforzo di pilastri in muratura facciavista mediante confinamento puntuale, malta inorganica igroscopica e traspirabile a base di pura calce idraulica naturale NHL 3.5 di lunghezza pari a su singolo lato mm, installate in apposito foro pilota e poste in opera mediante apposito mandrino - tipo NOdi Kerakoll. Caratteristiche della malta certificate: classe della malta G/M15 (EN 998/2), classe di resistenza R1 PCC (EN 1504-3), permeabilità al vapore acqueo da 15 a 35 (EN 1745), resistenza a compressione a 28 gg ≥ 15 N/mm2 (EN 1015-11), modulo elastico 9 GPa (EN 13412), adesione al supporto a 28 gg > 1,0 N/mm2 – FB: B (EN 1015-12). È compresa la stuccatura del foro mediante malta inorganica igroscopica e traspirabile a base di pura calce idraulica naturale NHL 3.5 - tipo Geocalce F Antisismico di Kerakoll. Caratteristiche della malta certificate: classe della malta G/M15 (EN 998/2), classe di resistenza R1 PCC (EN 1504-3), permeabilità al vapore acqueo da 15 a 35 (EN 1745), resistenza a compressione a 28 gg ≥ 15 N/mm2 (EN 1015-11), modulo elastico 9 GPa (EN 13412), adesione al supporto a 28 gg > 1,0 N/mm2 – FB: B (EN 1015-12). L'intervento si svolge nelle seguenti fasi: eventuale trattamento di ripristino delle superfici ammalorate (da contabilizzare a parte); realizzazione del foro pilota di opportuno diametro in funzione della barra e del tipo di materiale componente l’elemento da rinforzare; installazione della barra all’interno del foro mediante apposito mandrino in funzione della lunghezza della barra; stuccatura del foro mediante opportuno materiale in funzione del tipo di supporto. La quantificazione è espressa per unità di superficie di rinforzo
Tav 1.33 | Fornitura e posa in opera di | sistema SRG (Steel Reinforced Grout) | per rinforzo di pilastri in muratura mediante confinamento, provvisto di Marcatura CE tramite ETA, realizzato con tessuto unidirezionale in fibra di acciaio galvanizzato ad altissima resistenza, formato da micro-trefoli di acciaio prodotti secondo norma ISO 16120 -1/4 2017 fissati su microrete in fibra di vetro, del peso netto di fibra di circa | #N/A | impregnato con | malta inorganica igroscopica e traspirabile a base di pura calce idraulica naturale NHL 3.5 | - tipo Geosteel SRG realizzato con | Geosteel Geosteel Grid 200 | abbinato a | n | di Kerakoll. | #N/A | #N/A | Caratteristiche della malta certificate: classe della malta G/M15 (EN 998/2), classe di resistenza R1 PCC (EN 1504-3), permeabilità al vapore acqueo da 15 a 35 (EN 1745), resistenza a compressione a 28 gg ≥ 15 N/mm2 (EN 1015-11), modulo elastico 9 GPa (EN 13412), adesione al supporto a 28 gg > 1,0 N/mm2 – FB: B (EN 1015-12). | Il prezzo è per unità di superficie di rinforzo effettivamente posto in opera, comprese le eventuali sovrapposizioni. È altresì compresa la fornitura e posa in opera di tutti i materiali sopra descritti e quanto altro occorre per dare il lavoro finito. Sono esclusi: eventuale spicconatura e rimozione dell'intonaco esistente; l'eventuale trattamento di ripristino di superfici degradate, ammalorate, decoese o non planari; l'ancoraggio delle estremità del tessuto in fibra d'acciaio tramite arrotolamento del tessuto ed inghisaggio delle code all'interno dei fori precedentemente realizzati; le prove di accettazione del materiale; le indagini pre e post intervento; tutti i sussidi necessari per l'esecuzione dei lavori ricadenti all'interno dei costi della sicurezza indiretti. | [12 empty] | #N/A |  | #N/A | L'intervento si svolge nelle seguenti fasi: eventuale preparazione delle superfici da rinforzare, mediante demolizione e rimozione dell’intonaco esistente, ripristino di eventuali lesioni mediante cucitura e/o consolidamento con iniezione di malta fluida (da contabilizzare a parte) e depolverizzazione finale mediante idrolavaggio a bassa pressione; stesura di un primo strato di malta, di spessore di circa 3 - 5 mm; con malta ancora fresca, procedere alla posa del tessuto in fibra di acciaio galvanizzato ad altissima resistenza, avendo cura di garantire una completa impregnazione del tessuto ed evitare la formazione di eventuali vuoti o bolle d’aria che possano compromettere l’adesione del tessuto alla matrice o al supporto; esecuzione del secondo strato di malta, per uno spessore complessivo del rinforzo di 5 – 8 mm, al fine di inglobare totalmente il tessuto di rinforzo e chiudere gli eventuali vuoti sottostanti; eventuale ripetizione delle fasi precedenti per tutti gli strati successivi di rinforzo previsti da progetto; eventuale applicazione di sistemi di connessione realizzati con tessuto in fibra di acciaio conformati in adeguata maniera (da contabilizzare a parte), in abbinamento ad iniettore/connettore plastico, previa adeguata foratura del paramento murario e inghisaggio degli stessi con successiva iniezione di malta fluida, nei casi in cui rapporto tra i lati del pilastro sia maggiore di due. La quantificazione è espressa per unità di superficie di rinforzo effettivamente posto in opera comprese le eventuali sovrapposizioni. |  | #N/A
Tav 1.34 | Fornitura e posa in opera di | sistema per rinforzo e consolidamento di archi mediante cucitura intradossale, con diatoni realizzati con | tessuto unidirezionale in fibra di acciaio galvanizzato ad altissima resistenza, formato da micro-trefoli di acciaio prodotti secondo norma ISO 16120 -1/4 2017 fissati su microrete in fibra di vetro, del peso netto di fibra di circa | #N/A | nel numero di Geosteel Grid 200 elementi al mq, iniettati con | malta traspirante fluida inorganica a base di pura calce idraulica naturale NHL 3.5 | - tipo Diatono Geosteel realizzato con Geosteel | NO | in abbinamento a | Geocalce FL Antisismico | di Kerakoll. | #N/A | Caratteristiche della malta certificate: classe della malta G/M15 (EN 998/2), permeabilità al vapore acqueo da 15 a 35 (EN 1745), resistenza a compressione a 28 gg ≥ 15 N/mm2 (EN 1015-11), modulo elastico 9,5 GPa (EN 13412), tensione di aderenza della barra inghisata ≥ 3,5 MPa. | Il prezzo è per unità di superficie di rinforzo effettivamente posto in opera. È altresì compresa la fornitura e posa in opera di tutti i materiali sopra descritti e quanto altro occorre per dare il lavoro finito. L’incidenza della malta da iniezione è calcolata per il solo riempimento del foro del diatono. Sono esclusi: l'eventuale trattamento di ripristino di superfici degradate, ammalorate, decoese o non planari; lo strato di finitura; le prove di accettazione del materiale; le indagini pre e post intervento; tutti i sussidi necessari per l'esecuzione dei lavori ricadenti all'interno dei costi della sicurezza indiretti. | [13 empty] | #N/A |  | #N/A | L'intervento si svolge nelle seguenti fasi: eventuale trattamento di ripristino delle superfici ammalorate (da contabilizzare a parte); realizzazione del foro d’ingresso, avente dimensione (diametro e profondità) idonea alla natura del connettore, e successiva rimozione della malta nell’area adiacente al foro realizzato; confezionamento del connettore metallico mediante taglio, "sfioccatura", e arrotolamento finale del tessuto in fibra d’acciaio galvanizzato, con bloccaggio dello stesso mediante fascetta plastica; inserimento del connettore all’interno del foro (numero, profondità di ancoraggio, interassi a cura di tecnico abilitato); inserire l’iniettore in polipropilene e fibra di vetro nel diatono in fibra di acciaio in modo da piegare di 90° la parte terminale del fiocco; iniezione a bassa pressione di malta fluida per la collaborazione del connettore; fissaggio dei trefoli "sfioccati", con celatura dell’intero connettore. La quantificazione è espressa per metro quadro di rinforzo effettivamente posto in opera |  | #N/A
Tav 1.35 | Fornitura e posa in opera di | barre elicoidali per rinforzo e consolidamento di archi mediante cucitura a secco intradossale, malta inorganica igroscopica e traspirabile a base di pura calce idraulica naturale NHL 3.5 di lunghezza pari a | su singolo lato | mm nel numero di Geosteel Grid 200 elementi al mq, | installate in apposito foro pilota e poste in opera mediante apposito mandrino - tipo | NO | di Kerakoll. | Caratteristiche della malta certificate: classe della malta G/M15 (EN 998/2), classe di resistenza R1 PCC (EN 1504-3), permeabilità al vapore acqueo da 15 a 35 (EN 1745), resistenza a compressione a 28 gg ≥ 15 N/mm2 (EN 1015-11), modulo elastico 9 GPa (EN 13412), adesione al supporto a 28 gg > 1,0 N/mm2 – FB: B (EN 1015-12). | È compresa la stuccatura del foro mediante malta inorganica igroscopica e traspirabile a base di pura calce idraulica naturale NHL 3.5 - tipo | Geocalce F Antisismico | di Kerakoll. | Caratteristiche della malta certificate: classe della malta G/M15 (EN 998/2), classe di resistenza R1 PCC (EN 1504-3), permeabilità al vapore acqueo da 15 a 35 (EN 1745), resistenza a compressione a 28 gg ≥ 15 N/mm2 (EN 1015-11), modulo elastico 9 GPa (EN 13412), adesione al supporto a 28 gg > 1,0 N/mm2 – FB: B (EN 1015-12). | Il prezzo è per unità di superficie di rinforzo effettivamente posto in opera, comprensivo della realizzazione e preparazione del foro per l'inserimento delle barre. È altresì compresa la fornitura e posa in opera di tutti i materiali sopra descritti , la stuccatura del foro e quanto altro occorre per dare il lavoro finito. Sono esclusi: l'eventuale trattamento di ripristino di superfici degradate, ammalorate, decoese o non planari; le prove di accettazione del materiale; le indagini pre e post intervento; tutti i sussidi necessari per l'esecuzione dei lavori ricadenti all'interno dei costi della sicurezza indiretti. | [14 empty] | Fornitura e posa in opera di barre elicoidali per rinforzo e consolidamento di archi mediante cucitura a secco intradossale, malta inorganica igroscopica e traspirabile a base di pura calce idraulica naturale NHL 3.5 di lunghezza pari a su singolo lato mm nel numero di Geosteel Grid 200 elementi al mq, installate in apposito foro pilota e poste in opera mediante apposito mandrino - tipo NOdi Kerakoll. Caratteristiche della malta certificate: classe della malta G/M15 (EN 998/2), classe di resistenza R1 PCC (EN 1504-3), permeabilità al vapore acqueo da 15 a 35 (EN 1745), resistenza a compressione a 28 gg ≥ 15 N/mm2 (EN 1015-11), modulo elastico 9 GPa (EN 13412), adesione al supporto a 28 gg > 1,0 N/mm2 – FB: B (EN 1015-12). È compresa la stuccatura del foro mediante malta inorganica igroscopica e traspirabile a base di pura calce idraulica naturale NHL 3.5 - tipo Geocalce F Antisismico di Kerakoll. Caratteristiche della malta certificate: classe della malta G/M15 (EN 998/2), classe di resistenza R1 PCC (EN 1504-3), permeabilità al vapore acqueo da 15 a 35 (EN 1745), resistenza a compressione a 28 gg ≥ 15 N/mm2 (EN 1015-11), modulo elastico 9 GPa (EN 13412), adesione al supporto a 28 gg > 1,0 N/mm2 – FB: B (EN 1015-12). Il prezzo è per unità di superficie di rinforzo effettivamente posto in opera, comprensivo della realizzazione e preparazione del foro per l'inserimento delle barre. È altresì compresa la fornitura e posa in opera di tutti i materiali sopra descritti , la stuccatura del foro e quanto altro occorre per dare il lavoro finito. Sono esclusi: l'eventuale trattamento di ripristino di superfici degradate, ammalorate, decoese o non planari; le prove di accettazione del materiale; le indagini pre e post intervento; tutti i sussidi necessari per l'esecuzione dei lavori ricadenti all'interno dei costi della sicurezza indiretti. |  | Fornitura e posa in opera di barre elicoidali per rinforzo e consolidamento di archi mediante cucitura a secco intradossale, malta inorganica igroscopica e traspirabile a base di pura calce idraulica naturale NHL 3.5 di lunghezza pari a su singolo lato mm nel numero di Geosteel Grid 200 elementi al mq, installate in apposito foro pilota e poste in opera mediante apposito mandrino - tipo NOdi Kerakoll. Caratteristiche della malta certificate: classe della malta G/M15 (EN 998/2), classe di resistenza R1 PCC (EN 1504-3), permeabilità al vapore acqueo da 15 a 35 (EN 1745), resistenza a compressione a 28 gg ≥ 15 N/mm2 (EN 1015-11), modulo elastico 9 GPa (EN 13412), adesione al supporto a 28 gg > 1,0 N/mm2 – FB: B (EN 1015-12). È compresa la stuccatura del foro mediante malta inorganica igroscopica e traspirabile a base di pura calce idraulica naturale NHL 3.5 - tipo Geocalce F Antisismico di Kerakoll. Caratteristiche della malta certificate: classe della malta G/M15 (EN 998/2), classe di resistenza R1 PCC (EN 1504-3), permeabilità al vapore acqueo da 15 a 35 (EN 1745), resistenza a compressione a 28 gg ≥ 15 N/mm2 (EN 1015-11), modulo elastico 9 GPa (EN 13412), adesione al supporto a 28 gg > 1,0 N/mm2 – FB: B (EN 1015-12). | L'intervento si svolge nelle seguenti fasi: eventuale trattamento di ripristino delle superfici ammalorate (da contabilizzare a parte); realizzazione del foro pilota di opportuno diametro in funzione della barra e del tipo di materiale componente l’elemento da rinforzare; installazione della barra all’interno del foro mediante apposito mandrino in funzione della lunghezza della barra; stuccatura del foro mediante opportuno materiale in funzione del tipo di supporto. La quantificazione è espressa per unità di superficie di rinforzo |  | Fornitura e posa in opera di barre elicoidali per rinforzo e consolidamento di archi mediante cucitura a secco intradossale, malta inorganica igroscopica e traspirabile a base di pura calce idraulica naturale NHL 3.5 di lunghezza pari a su singolo lato mm nel numero di Geosteel Grid 200 elementi al mq, installate in apposito foro pilota e poste in opera mediante apposito mandrino - tipo NOdi Kerakoll. Caratteristiche della malta certificate: classe della malta G/M15 (EN 998/2), classe di resistenza R1 PCC (EN 1504-3), permeabilità al vapore acqueo da 15 a 35 (EN 1745), resistenza a compressione a 28 gg ≥ 15 N/mm2 (EN 1015-11), modulo elastico 9 GPa (EN 13412), adesione al supporto a 28 gg > 1,0 N/mm2 – FB: B (EN 1015-12). È compresa la stuccatura del foro mediante malta inorganica igroscopica e traspirabile a base di pura calce idraulica naturale NHL 3.5 - tipo Geocalce F Antisismico di Kerakoll. Caratteristiche della malta certificate: classe della malta G/M15 (EN 998/2), classe di resistenza R1 PCC (EN 1504-3), permeabilità al vapore acqueo da 15 a 35 (EN 1745), resistenza a compressione a 28 gg ≥ 15 N/mm2 (EN 1015-11), modulo elastico 9 GPa (EN 13412), adesione al supporto a 28 gg > 1,0 N/mm2 – FB: B (EN 1015-12). L'intervento si svolge nelle seguenti fasi: eventuale trattamento di ripristino delle superfici ammalorate (da contabilizzare a parte); realizzazione del foro pilota di opportuno diametro in funzione della barra e del tipo di materiale componente l’elemento da rinforzare; installazione della barra all’interno del foro mediante apposito mandrino in funzione della lunghezza della barra; stuccatura del foro mediante opportuno materiale in funzione del tipo di supporto. La quantificazione è espressa per unità di superficie di rinforzo
Tav 1.36 | Fornitura e posa in opera di | sistema SRG (Steel Reinforced Grout) | per rinforzo e consolidamento di archi mediante placcaggio estradossale, provvisto di Marcatura CE tramite ETA, realizzato con tessuto unidirezionale in fibra di acciaio galvanizzato ad altissima resistenza, formato da micro-trefoli di acciaio prodotti secondo norma ISO 16120 -1/4 2017 fissati su microrete in fibra di vetro, del peso netto di fibra di circa | #N/A | impregnato con | malta inorganica igroscopica e traspirabile a base di pura calce idraulica naturale NHL 3.5 | - tipo Geosteel SRG realizzato con | Geosteel Geosteel Grid 200 | abbinato a | Geocalce F Antisismico | di Kerakoll. | #N/A | #N/A | Caratteristiche della malta certificate: classe della malta G/M15 (EN 998/2), classe di resistenza R1 PCC (EN 1504-3), permeabilità al vapore acqueo da 15 a 35 (EN 1745), resistenza a compressione a 28 gg ≥ 15 N/mm2 (EN 1015-11), modulo elastico 9 GPa (EN 13412), adesione al supporto a 28 gg > 1,0 N/mm2 – FB: B (EN 1015-12). | Il prezzo è per unità di superficie di rinforzo effettivamente posto in opera, comprese le eventuali sovrapposizioni. È altresì compresa la fornitura e posa in opera di tutti i materiali sopra descritti e quanto altro occorre per dare il lavoro finito. Sono esclusi: l'eventuale svuotamento e alleggerimento degli strati sovrastanti l'arco; l'eventuale trattamento di ripristino di superfici degradate, ammalorate, decoese o non planari; l'ancoraggio delle estremità del tessuto in fibra d'acciaio tramite arrotolamento del tessuto ed inghisaggio delle code all'interno dei fori precedentemente realizzati; le prove di accettazione del materiale; le indagini pre e post intervento; tutti i sussidi necessari per l'esecuzione dei lavori ricadenti all'interno dei costi della sicurezza indiretti. | [12 empty] | #N/A |  | #N/A | L'intervento si svolge nelle seguenti fasi: svuotamento e alleggerimento degli strati sovrastanti l'arco, eventuali lesioni presenti sia nella parte estradossale sia in quella intradossale devono essere sigillate e rincocciate con scaglie di materiale idoneo allettate con la malta (da contabilizzare a parte); pulizia della superficie di estradosso sino alla messa a nudo degli elementi strutturali e umidificazione delle superfici o in alternativa posa di fissativo consolidante corticale; stesura di un primo strato di malta, di spessore di circa 3 - 5 mm; con malta ancora fresca, procedere alla posa del tessuto in fibra di acciaio galvanizzato ad altissima resistenza, avendo cura di garantire una completa impregnazione del tessuto ed evitare la formazione di eventuali vuoti o bolle d’aria che possano compromettere l’adesione del tessuto alla matrice o al supporto; esecuzione del secondo strato di malta, per uno spessore complessivo del rinforzo di 5 – 8 mm, al fine di inglobare totalmente il tessuto di rinforzo e chiudere gli eventuali vuoti sottostanti; eventuale ripetizione delle fasi precedenti per tutti gli strati successivi di rinforzo previsti da progetto; ancoraggio certificato delle estremità del tessuto in fibra d’acciaio tramite arrotolamento del tessuto e inghisaggio delle code all’interno dei fori precedentemente realizzati mediante malta minerale fluida (da contabilizzare a parte). La quantificazione è espressa per unità di superficie di rinforzo effettivamente posto in opera comprese le eventuali sovrapposizioni. |  | #N/A
Tav 1.37 | Fornitura e posa in opera di | sistema SRG (Steel Reinforced Grout) | per rinforzo e consolidamento di archi mediante placcaggio intradossale, provvisto di Marcatura CE tramite ETA, realizzato con tessuto unidirezionale in fibra di acciaio galvanizzato ad altissima resistenza, formato da micro-trefoli di acciaio prodotti secondo norma ISO 16120 -1/4 2017 fissati su microrete in fibra di vetro, del peso netto di fibra di circa | #N/A | impregnato con | malta inorganica igroscopica e traspirabile a base di pura calce idraulica naturale NHL 3.5 | - tipo Geosteel SRG realizzato con | Geosteel Geosteel Grid 200 | abbinato a | Geocalce F Antisismico | di Kerakoll. | #N/A | #N/A | Caratteristiche della malta certificate: classe della malta G/M15 (EN 998/2), classe di resistenza R1 PCC (EN 1504-3), permeabilità al vapore acqueo da 15 a 35 (EN 1745), resistenza a compressione a 28 gg ≥ 15 N/mm2 (EN 1015-11), modulo elastico 9 GPa (EN 13412), adesione al supporto a 28 gg > 1,0 N/mm2 – FB: B (EN 1015-12). | Il prezzo è per unità di superficie di rinforzo effettivamente posto in opera, comprese le eventuali sovrapposizioni. È altresì compresa la fornitura e posa in opera di tutti i materiali sopra descritti e quanto altro occorre per dare il lavoro finito. Sono esclusi: l'eventuale trattamento di ripristino di superfici degradate, ammalorate, decoese o non planari; l'ancoraggio delle estremità del tessuto in fibra d'acciaio tramite arrotolamento del tessuto ed inghisaggio delle code all'interno dei fori precedentemente realizzati; la realizzazione di diatoni di collegamento e l'iniezione degli stessi; le prove di accettazione del materiale; le indagini pre e post intervento; tutti i sussidi necessari per l'esecuzione dei lavori ricadenti all'interno dei costi della sicurezza indiretti. | [12 empty] | #N/A |  | #N/A | L'intervento si svolge nelle seguenti fasi: pulizia della superficie di intradosso sino alla messa a nudo degli elementi strutturali e umidificazione della stessa o in alternativa posa di fissativo consolidante corticale; stesura di un primo strato di malta, di spessore di circa 3 - 5 mm; con malta ancora fresca, procedere alla posa del tessuto in fibra di acciaio galvanizzato ad altissima resistenza, avendo cura di garantire una completa impregnazione del tessuto ed evitare la formazione di eventuali vuoti o bolle d’aria che possano compromettere l’adesione del tessuto alla matrice o al supporto; eventuale applicazione di sistemi di connessione realizzati con tessuto in fibra di acciaio conformati in adeguata maniera (da contabilizzare a parte), in abbinamento ad iniettore/connettore plastico, previa adeguata foratura del paramento murario e inghisaggio degli stessi con successiva iniezione di malta fluida; esecuzione del secondo strato di malta, per uno spessore complessivo del rinforzo di 5 – 8 mm, al fine di inglobare totalmente il tessuto di rinforzo e chiudere gli eventuali vuoti sottostanti; eventuale ripetizione delle fasi precedenti per tutti gli strati successivi di rinforzo previsti da progetto; ancoraggio certificato delle estremità del tessuto in fibra d’acciaio tramite arrotolamento del tessuto e inghisaggio delle code all’interno dei fori precedentemente realizzati mediante malta minerale fluida (da contabilizzare a parte). La quantificazione è espressa per unità di superficie di rinforzo effettivamente posto in opera comprese le eventuali sovrapposizioni. |  | #N/A
Tav 1.38 | Fornitura e posa in opera di | sistema SRG (Steel Reinforced Grout) | per rinforzo e consolidamento di volte a botte mediante placcaggio estradossale, provvisto di Marcatura CE tramite ETA, realizzato con tessuto unidirezionale in fibra di acciaio galvanizzato ad altissima resistenza, formato da micro-trefoli di acciaio prodotti secondo norma ISO 16120 -1/4 2017 fissati su microrete in fibra di vetro, del peso netto di fibra di circa | #N/A | impregnato con | malta inorganica igroscopica e traspirabile a base di pura calce idraulica naturale NHL 3.5 | - tipo Geosteel SRG realizzato con | Geosteel Geosteel Grid 200 | abbinato a | Geocalce F Antisismico | di Kerakoll. | #N/A | #N/A | Caratteristiche della malta certificate: classe della malta G/M15 (EN 998/2), classe di resistenza R1 PCC (EN 1504-3), permeabilità al vapore acqueo da 15 a 35 (EN 1745), resistenza a compressione a 28 gg ≥ 15 N/mm2 (EN 1015-11), modulo elastico 9 GPa (EN 13412), adesione al supporto a 28 gg > 1,0 N/mm2 – FB: B (EN 1015-12). | Il prezzo è per unità di superficie di rinforzo effettivamente posto in opera, comprese le eventuali sovrapposizioni. È altresì compresa la fornitura e posa in opera di tutti i materiali sopra descritti e quanto altro occorre per dare il lavoro finito. Sono esclusi: l'eventuale svuotamento e alleggerimento degli strati sovrastanti la volta; eventuale spicconatura e rimozione dell'intonaco esistente; l'eventuale trattamento di ripristino di superfici degradate, ammalorate, decoese o non planari; lo strato di finitura; l'ancoraggio delle estremità del tessuto in fibra d'acciaio tramite arrotolamento del tessuto ed inghisaggio delle code all'interno dei fori precedentemente realizzati; le prove di accettazione del materiale; le indagini pre e post intervento; tutti i sussidi necessari per l'esecuzione dei lavori ricadenti all'interno dei costi della sicurezza indiretti. | [12 empty] | #N/A |  | #N/A | L'intervento si svolge nelle seguenti fasi: svuotamento e alleggerimento degli strati sovrastanti la volta/cupola, eventuali lesioni presenti sia nella parte estradossale sia in quella intradossale verranno sigillate e rincocciate con scaglie di materiale idoneo allettate con la malta (da contabilizzare a parte); pulizia della superficie di estradosso sino alla messa a nudo degli elementi strutturali e umidificazione delle superfici o in alternativa posa di fissativo consolidante corticale; stesura di un primo strato di malta, di spessore di circa 3 - 5 mm; con malta ancora fresca, procedere alla posa del tessuto in fibra di acciaio galvanizzato ad altissima resistenza, avendo cura di garantire una completa impregnazione del tessuto ed evitare la formazione di eventuali vuoti o bolle d’aria che possano compromettere l’adesione del tessuto alla matrice o al supporto; esecuzione del secondo strato di malta, per uno spessore complessivo del rinforzo di 5 – 8 mm, al fine di inglobare totalmente il tessuto di rinforzo e chiudere gli eventuali vuoti sottostanti; eventuale ripetizione delle fasi precedenti per tutti gli strati successivi di rinforzo previsti da progetto; ancoraggio certificato delle estremità del tessuto in fibra d’acciaio tramite arrotolamento del tessuto e inghisaggio delle code all’interno dei fori precedentemente realizzati mediante malta minerale fluida (da contabilizzare a parte). La quantificazione è espressa per unità di superficie di rinforzo effettivamente posto in opera comprese le eventuali sovrapposizioni. |  | #N/A
Tav 1.39 | Fornitura e posa in opera di | sistema SRG (Steel Reinforced Grout) | per rinforzo e consolidamento di volte a botte mediante placcaggio intradossale, provvisto di Marcatura CE tramite ETA, realizzato con tessuto unidirezionale in fibra di acciaio galvanizzato ad altissima resistenza, formato da micro-trefoli di acciaio prodotti secondo norma ISO 16120 -1/4 2017 fissati su microrete in fibra di vetro, del peso netto di fibra di circa | #N/A | impregnato con | malta inorganica igroscopica e traspirabile a base di pura calce idraulica naturale NHL 3.5 | - tipo Geosteel SRG realizzato con | Geosteel Geosteel Grid 200 | abbinato a | Geocalce F Antisismico | di Kerakoll. | #N/A | #N/A | Caratteristiche della malta certificate: classe della malta G/M15 (EN 998/2), classe di resistenza R1 PCC (EN 1504-3), permeabilità al vapore acqueo da 15 a 35 (EN 1745), resistenza a compressione a 28 gg ≥ 15 N/mm2 (EN 1015-11), modulo elastico 9 GPa (EN 13412), adesione al supporto a 28 gg > 1,0 N/mm2 – FB: B (EN 1015-12). | Il prezzo è per unità di superficie di rinforzo effettivamente posto in opera, comprese le eventuali sovrapposizioni. È altresì compresa la fornitura e posa in opera di tutti i materiali sopra descritti e quanto altro occorre per dare il lavoro finito. Sono esclusi: eventuale spicconatura e rimozione dell'intonaco esistente; l'eventuale trattamento di ripristino di superfici degradate, ammalorate, decoese o non planari; l'ancoraggio delle estremità del tessuto in fibra d'acciaio tramite arrotolamento del tessuto ed inghisaggio delle code all'interno dei fori precedentemente realizzati; la realizzazione di diatoni di collegamento e l'iniezione degli stessi; lo strato di finitura; le prove di accettazione del materiale; le indagini pre e post intervento; tutti i sussidi necessari per l'esecuzione dei lavori ricadenti all'interno dei costi della sicurezza indiretti. | [12 empty] | #N/A |  | #N/A | L'intervento si svolge nelle seguenti fasi: pulizia della superficie di intradosso sino alla messa a nudo degli elementi strutturali e umidificazione della stessa o in alternativa posa di fissativo consolidante corticale; stesura di un primo strato di malta, di spessore di circa 3 - 5 mm; con malta ancora fresca, procedere alla posa del tessuto in fibra di acciaio galvanizzato ad altissima resistenza, avendo cura di garantire una completa impregnazione del tessuto ed evitare la formazione di eventuali vuoti o bolle d’aria che possano compromettere l’adesione del tessuto alla matrice o al supporto; eventuale applicazione di sistemi di connessione realizzati con tessuto in fibra di acciaio conformati in adeguata maniera (da contabilizzare a parte), in abbinamento ad iniettore/connettore plastico, previa adeguata foratura del paramento murario e inghisaggio degli stessi con successiva iniezione di malta fluida; esecuzione del secondo strato di malta, per uno spessore complessivo del rinforzo di 5 – 8 mm, al fine di inglobare totalmente il tessuto di rinforzo e chiudere gli eventuali vuoti sottostanti; eventuale ripetizione delle fasi precedenti per tutti gli strati successivi di rinforzo previsti da progetto; ancoraggio certificato delle estremità del tessuto in fibra d’acciaio tramite arrotolamento del tessuto e inghisaggio delle code all’interno dei fori precedentemente realizzati mediante malta minerale fluida (da contabilizzare a parte). La quantificazione è espressa per unità di superficie di rinforzo effettivamente posto in opera comprese le eventuali sovrapposizioni. |  | #N/A
Tav 1.40 | Fornitura e posa in opera di | sistema FRCM (Fabric Reinforced Cementitious Matrix) | per rinforzo e consolidamento di volte a botte mediante placcaggio estradossale, | provvisto di Marcatura CE tramite ETA, realizzato con | rete biassiale bilanciata in fibra di basalto e acciaio inox AISI 304 con trattamento protettivo alcali-resistente con resina all'acqua priva di solventi (massa totale 200 g/mq) | impregnato con | malta inorganica igroscopica e traspirabile a base di pura calce idraulica naturale NHL 3.5 | - tipo Geosteel FRM realizzato con | Geosteel Grid 200 | abbinato a | Geocalce F Antisismico | di Kerakoll. | Caratteristiche tecniche certificate del sistema: resistenza a trazione (valore caratteristico) = 361 MPa, σlim,conv= 945 MPa (laterizio) - 917 MPa (tufo) - 871 MPa (pietra). Modulo elastico del tessuto Ef = 62 GPa. Reazione al fuoco Classe A1. | Caratteristiche della rete certificate: resistenza a trazione del filo > 750 MPa, dimensione della maglia 17x17 mm, spessore equivalente tf (0°-90°) = 0,032 mm, carico a trazione per unità di larghezza Ff ≈ 40 kN/m. | Caratteristiche della malta certificate: classe della malta G/M15 (EN 998/2), classe di resistenza R1 PCC (EN 1504-3), permeabilità al vapore acqueo da 15 a 35 (EN 1745), resistenza a compressione a 28 gg ≥ 15 N/mm2 (EN 1015-11), modulo elastico 9 GPa (EN 13412), adesione al supporto a 28 gg > 1,0 N/mm2 – FB: B (EN 1015-12). | Il prezzo è per unità di superficie di rinforzo effettivamente posto in opera, comprese le eventuali sovrapposizioni. È altresì compresa la fornitura e posa in opera di tutti i materiali sopra descritti e quanto altro occorre per dare il lavoro finito. Sono esclusi: l'eventuale svuotamento e alleggerimento degli strati sovrastanti la volta; eventuale spicconatura e rimozione dell'intonaco esistente; l'eventuale trattamento di ripristino di superfici degradate, ammalorate, decoese o non planari; lo strato di finitura; la realizzazione degli ancoraggi di estremità; le prove di accettazione del materiale; le indagini pre e post intervento; tutti i sussidi necessari per l'esecuzione dei lavori ricadenti all'interno dei costi della sicurezza indiretti. | [11 empty] | Fornitura e posa in opera di sistema FRCM (Fabric Reinforced Cementitious Matrix) per rinforzo e consolidamento di volte a botte mediante placcaggio estradossale, provvisto di Marcatura CE tramite ETA, realizzato con rete biassiale bilanciata in fibra di basalto e acciaio inox AISI 304 con trattamento protettivo alcali-resistente con resina all'acqua priva di solventi (massa totale 200 g/mq) impregnato con malta inorganica igroscopica e traspirabile a base di pura calce idraulica naturale NHL 3.5 - tipo Geosteel FRM realizzato con Geosteel Grid 200 abbinato a Geocalce F Antisismico di Kerakoll. Caratteristiche tecniche certificate del sistema: resistenza a trazione (valore caratteristico) = 361 MPa, σlim,conv= 945 MPa (laterizio) - 917 MPa (tufo) - 871 MPa (pietra). Modulo elastico del tessuto Ef = 62 GPa. Reazione al fuoco Classe A1. Caratteristiche della rete certificate: resistenza a trazione del filo > 750 MPa, dimensione della maglia 17x17 mm, spessore equivalente tf (0°-90°) = 0,032 mm, carico a trazione per unità di larghezza Ff ≈ 40 kN/m. Caratteristiche della malta certificate: classe della malta G/M15 (EN 998/2), classe di resistenza R1 PCC (EN 1504-3), permeabilità al vapore acqueo da 15 a 35 (EN 1745), resistenza a compressione a 28 gg ≥ 15 N/mm2 (EN 1015-11), modulo elastico 9 GPa (EN 13412), adesione al supporto a 28 gg > 1,0 N/mm2 – FB: B (EN 1015-12). Il prezzo è per unità di superficie di rinforzo effettivamente posto in opera, comprese le eventuali sovrapposizioni. È altresì compresa la fornitura e posa in opera di tutti i materiali sopra descritti e quanto altro occorre per dare il lavoro finito. Sono esclusi: l'eventuale svuotamento e alleggerimento degli strati sovrastanti la volta; eventuale spicconatura e rimozione dell'intonaco esistente; l'eventuale trattamento di ripristino di superfici degradate, ammalorate, decoese o non planari; lo strato di finitura; la realizzazione degli ancoraggi di estremità; le prove di accettazione del materiale; le indagini pre e post intervento; tutti i sussidi necessari per l'esecuzione dei lavori ricadenti all'interno dei costi della sicurezza indiretti. |  | Fornitura e posa in opera di sistema FRCM (Fabric Reinforced Cementitious Matrix) per rinforzo e consolidamento di volte a botte mediante placcaggio estradossale, provvisto di Marcatura CE tramite ETA, realizzato con rete biassiale bilanciata in fibra di basalto e acciaio inox AISI 304 con trattamento protettivo alcali-resistente con resina all'acqua priva di solventi (massa totale 200 g/mq) impregnato con malta inorganica igroscopica e traspirabile a base di pura calce idraulica naturale NHL 3.5 - tipo Geosteel FRM realizzato con Geosteel Grid 200 abbinato a Geocalce F Antisismico di Kerakoll. Caratteristiche tecniche certificate del sistema: resistenza a trazione (valore caratteristico) = 361 MPa, σlim,conv= 945 MPa (laterizio) - 917 MPa (tufo) - 871 MPa (pietra). Modulo elastico del tessuto Ef = 62 GPa. Reazione al fuoco Classe A1. Caratteristiche della rete certificate: resistenza a trazione del filo > 750 MPa, dimensione della maglia 17x17 mm, spessore equivalente tf (0°-90°) = 0,032 mm, carico a trazione per unità di larghezza Ff ≈ 40 kN/m. Caratteristiche della malta certificate: classe della malta G/M15 (EN 998/2), classe di resistenza R1 PCC (EN 1504-3), permeabilità al vapore acqueo da 15 a 35 (EN 1745), resistenza a compressione a 28 gg ≥ 15 N/mm2 (EN 1015-11), modulo elastico 9 GPa (EN 13412), adesione al supporto a 28 gg > 1,0 N/mm2 – FB: B (EN 1015-12). | L'intervento si svolge nelle seguenti fasi: svuotamento e alleggerimento degli strati sovrastanti la volta/cupola, eventuali lesioni presenti sia nella parte estradossale sia in quella intradossale verranno sigillate e rincocciate con scaglie di materiale idoneo allettate con la malta (da contabilizzare a parte); pulizia della superficie di estradosso sino alla messa a nudo degli elementi strutturali e umidificazione delle superfici o in alternativa posa di fissativo consolidante corticale; stesura di un primo strato di malta, di spessore di circa 3 - 5 mm; con malta ancora fresca, procedere alla posa della rete, avendo cura di garantire una completa impregnazione del tessuto ed evitare la formazione di eventuali vuoti o bolle d’aria che possano compromettere l’adesione del tessuto alla matrice o al supporto; esecuzione del secondo strato di malta, per uno spessore complessivo del rinforzo di 5 – 8 mm, al fine di inglobare totalmente il tessuto di rinforzo e chiudere gli eventuali vuoti sottostanti; eventuale ripetizione delle fasi precedenti per tutti gli strati successivi di rinforzo previsti da progetto; eventuale applicazione di sistemi di connessione realizzati con tessuto in fibra di acciaio conformati in adeguata maniera (da contabilizzare a parte), in abbinamento ad iniettore/connettore plastico, previa adeguata foratura del paramento murario e inghisaggio degli stessi con successiva iniezione di malta fluida. La quantificazione è espressa per unità di superficie di rinforzo effettivamente posto in opera comprese le eventuali sovrapposizioni. |  | Fornitura e posa in opera di sistema FRCM (Fabric Reinforced Cementitious Matrix) per rinforzo e consolidamento di volte a botte mediante placcaggio estradossale, provvisto di Marcatura CE tramite ETA, realizzato con rete biassiale bilanciata in fibra di basalto e acciaio inox AISI 304 con trattamento protettivo alcali-resistente con resina all'acqua priva di solventi (massa totale 200 g/mq) impregnato con malta inorganica igroscopica e traspirabile a base di pura calce idraulica naturale NHL 3.5 - tipo Geosteel FRM realizzato con Geosteel Grid 200 abbinato a Geocalce F Antisismico di Kerakoll. Caratteristiche tecniche certificate del sistema: resistenza a trazione (valore caratteristico) = 361 MPa, σlim,conv= 945 MPa (laterizio) - 917 MPa (tufo) - 871 MPa (pietra). Modulo elastico del tessuto Ef = 62 GPa. Reazione al fuoco Classe A1. Caratteristiche della rete certificate: resistenza a trazione del filo > 750 MPa, dimensione della maglia 17x17 mm, spessore equivalente tf (0°-90°) = 0,032 mm, carico a trazione per unità di larghezza Ff ≈ 40 kN/m. Caratteristiche della malta certificate: classe della malta G/M15 (EN 998/2), classe di resistenza R1 PCC (EN 1504-3), permeabilità al vapore acqueo da 15 a 35 (EN 1745), resistenza a compressione a 28 gg ≥ 15 N/mm2 (EN 1015-11), modulo elastico 9 GPa (EN 13412), adesione al supporto a 28 gg > 1,0 N/mm2 – FB: B (EN 1015-12). L'intervento si svolge nelle seguenti fasi: svuotamento e alleggerimento degli strati sovrastanti la volta/cupola, eventuali lesioni presenti sia nella parte estradossale sia in quella intradossale verranno sigillate e rincocciate con scaglie di materiale idoneo allettate con la malta (da contabilizzare a parte); pulizia della superficie di estradosso sino alla messa a nudo degli elementi strutturali e umidificazione delle superfici o in alternativa posa di fissativo consolidante corticale; stesura di un primo strato di malta, di spessore di circa 3 - 5 mm; con malta ancora fresca, procedere alla posa della rete, avendo cura di garantire una completa impregnazione del tessuto ed evitare la formazione di eventuali vuoti o bolle d’aria che possano compromettere l’adesione del tessuto alla matrice o al supporto; esecuzione del secondo strato di malta, per uno spessore complessivo del rinforzo di 5 – 8 mm, al fine di inglobare totalmente il tessuto di rinforzo e chiudere gli eventuali vuoti sottostanti; eventuale ripetizione delle fasi precedenti per tutti gli strati successivi di rinforzo previsti da progetto; eventuale applicazione di sistemi di connessione realizzati con tessuto in fibra di acciaio conformati in adeguata maniera (da contabilizzare a parte), in abbinamento ad iniettore/connettore plastico, previa adeguata foratura del paramento murario e inghisaggio degli stessi con successiva iniezione di malta fluida. La quantificazione è espressa per unità di superficie di rinforzo effettivamente posto in opera comprese le eventuali sovrapposizioni.
Tav 1.41 | Fornitura e posa in opera di | sistema FRCM (Fabric Reinforced Cementitious Matrix) | per rinforzo e consolidamento di volte a botte mediante placcaggio intradossale, | provvisto di Marcatura CE tramite ETA, realizzato con | rete biassiale bilanciata in fibra di basalto e acciaio inox AISI 304 con trattamento protettivo alcali-resistente con resina all'acqua priva di solventi (massa totale 200 g/mq) | impregnato con | malta inorganica igroscopica e traspirabile a base di pura calce idraulica naturale NHL 3.5 | - tipo Geosteel FRM realizzato con | Geosteel Grid 200 | abbinato a | Geocalce F Antisismico | di Kerakoll. | Caratteristiche tecniche certificate del sistema: resistenza a trazione (valore caratteristico) = 361 MPa, σlim,conv= 945 MPa (laterizio) - 917 MPa (tufo) - 871 MPa (pietra). Modulo elastico del tessuto Ef = 62 GPa. Reazione al fuoco Classe A1. | Caratteristiche della rete certificate: resistenza a trazione del filo > 750 MPa, dimensione della maglia 17x17 mm, spessore equivalente tf (0°-90°) = 0,032 mm, carico a trazione per unità di larghezza Ff ≈ 40 kN/m. | Caratteristiche della malta certificate: classe della malta G/M15 (EN 998/2), classe di resistenza R1 PCC (EN 1504-3), permeabilità al vapore acqueo da 15 a 35 (EN 1745), resistenza a compressione a 28 gg ≥ 15 N/mm2 (EN 1015-11), modulo elastico 9 GPa (EN 13412), adesione al supporto a 28 gg > 1,0 N/mm2 – FB: B (EN 1015-12). | Le connessioni trasversali sono realizzate nel numero di | su singolo lato | elementi al mq, tramite diatoni in fibra di acciaio galvanizzato ad altissima resistenza di lunghezza pari a | G600 | cm, iniettati con malta traspirante fluida inorganica a base di pura calce idraulica naturale NHL 3.5 - tipo Diatono Geosteel realizzato con Geosteel | NO | in abbinamento a Geocalce FL Antisismico di Kerakoll. | #N/A | Il prezzo è per unità di superficie di rinforzo effettivamente posto in opera, comprese le eventuali sovrapposizioni e la realizzazione dei connettori. È altresì compresa la fornitura e posa in opera di tutti i materiali sopra descritti e quanto altro occorre per dare il lavoro finito. Sono esclusi: eventuale spicconatura e rimozione dell'intonaco esistente; l'eventuale trattamento di ripristino di superfici degradate, ammalorate, decoese o non planari; la realizzazione degli ancoraggi di estremità; lo strato di finitura; le prove di accettazione del materiale; le indagini pre e post intervento; tutti i sussidi necessari per l'esecuzione dei lavori ricadenti all'interno dei costi della sicurezza indiretti. |  |  |  | #N/A |  | #N/A | L'intervento si svolge nelle seguenti fasi: pulizia della superficie di intradosso sino alla messa a nudo degli elementi strutturali e umidificazione della stessa o in alternativa posa di fissativo consolidante corticale; stesura di un primo strato di malta, di spessore di circa 3 - 5 mm; con malta ancora fresca, procedere alla posa della rete, avendo cura di garantire una completa impregnazione del tessuto ed evitare la formazione di eventuali vuoti o bolle d’aria che possano compromettere l’adesione del tessuto alla matrice o al supporto; inserimento di connettori realizzati con un tessuto unidirezionale in fibra di acciaio galvanizzato ad altissima resistenza, previa: realizzazione del foro d’ingresso, avente dimensioni idonee alla natura del connettore, confezionamento del connettore metallico mediante taglio, "sfioccatura", e arrotolamento finale del tessuto in fibra d’acciaio, inserimento del connettore preformato all’interno del foro con iniezione a bassa pressione finale di malta fluida; esecuzione del secondo strato di malta, per uno spessore complessivo del rinforzo di 5 – 8 mm, al fine di inglobare totalmente il tessuto di rinforzo e chiudere gli eventuali vuoti sottostanti; eventuale ripetizione delle fasi precedenti per tutti gli strati successivi di rinforzo previsti da progetto. La quantificazione è espressa per unità di superficie di rinforzo effettivamente posto in opera comprese le eventuali sovrapposizioni. |  | #N/A
Tav 1.42 | Fornitura e posa in opera di | sistema SRG (Steel Reinforced Grout) | per rinforzo e consolidamento di volte a crociera mediante placcaggio estradossale, provvisto di Marcatura CE tramite ETA, realizzato con tessuto unidirezionale in fibra di acciaio galvanizzato ad altissima resistenza, formato da micro-trefoli di acciaio prodotti secondo norma ISO 16120 -1/4 2017 fissati su microrete in fibra di vetro, del peso netto di fibra di circa | #N/A | impregnato con | malta inorganica igroscopica e traspirabile a base di pura calce idraulica naturale NHL 3.5 | - tipo Geosteel SRG realizzato con | Geosteel Geosteel Grid 200 | abbinato a | Geocalce F Antisismico | di Kerakoll. | #N/A | #N/A | Caratteristiche della malta certificate: classe della malta G/M15 (EN 998/2), classe di resistenza R1 PCC (EN 1504-3), permeabilità al vapore acqueo da 15 a 35 (EN 1745), resistenza a compressione a 28 gg ≥ 15 N/mm2 (EN 1015-11), modulo elastico 9 GPa (EN 13412), adesione al supporto a 28 gg > 1,0 N/mm2 – FB: B (EN 1015-12). | Il prezzo è per unità di superficie di rinforzo effettivamente posto in opera, comprese le eventuali sovrapposizioni. È altresì compresa la fornitura e posa in opera di tutti i materiali sopra descritti e quanto altro occorre per dare il lavoro finito. Sono esclusi: l'eventuale svuotamento e alleggerimento degli strati sovrastanti la volta; eventuale spicconatura e rimozione dell'intonaco esistente; l'eventuale trattamento di ripristino di superfici degradate, ammalorate, decoese o non planari; lo strato di finitura; l'ancoraggio delle estremità del tessuto in fibra d'acciaio tramite arrotolamento del tessuto ed inghisaggio delle code all'interno dei fori precedentemente realizzati; le prove di accettazione del materiale; le indagini pre e post intervento; tutti i sussidi necessari per l'esecuzione dei lavori ricadenti all'interno dei costi della sicurezza indiretti. | [12 empty] | #N/A |  | #N/A | L'intervento si svolge nelle seguenti fasi: svuotamento e alleggerimento degli strati sovrastanti la volta/cupola, eventuali lesioni presenti sia nella parte estradossale sia in quella intradossale verranno sigillate e rincocciate con scaglie di materiale idoneo allettate con la malta (da contabilizzare a parte); pulizia della superficie di estradosso sino alla messa a nudo degli elementi strutturali e umidificazione delle superfici o in alternativa posa di fissativo consolidante corticale; stesura di un primo strato di malta, di spessore di circa 3 - 5 mm; con malta ancora fresca, procedere alla posa del tessuto in fibra di acciaio galvanizzato ad altissima resistenza, avendo cura di garantire una completa impregnazione del tessuto ed evitare la formazione di eventuali vuoti o bolle d’aria che possano compromettere l’adesione del tessuto alla matrice o al supporto; esecuzione del secondo strato di malta, per uno spessore complessivo del rinforzo di 5 – 8 mm, al fine di inglobare totalmente il tessuto di rinforzo e chiudere gli eventuali vuoti sottostanti; eventuale ripetizione delle fasi precedenti per tutti gli strati successivi di rinforzo previsti da progetto; ancoraggio certificato delle estremità del tessuto in fibra d’acciaio tramite arrotolamento del tessuto e inghisaggio delle code all’interno dei fori precedentemente realizzati mediante malta minerale fluida (da contabilizzare a parte). La quantificazione è espressa per unità di superficie di rinforzo effettivamente posto in opera comprese le eventuali sovrapposizioni. |  | #N/A
Tav 1.43 | Fornitura e posa in opera di | sistema SRG (Steel Reinforced Grout) | per rinforzo e consolidamento di volte a crociera mediante placcaggio intradossale, provvisto di Marcatura CE tramite ETA, realizzato con tessuto unidirezionale in fibra di acciaio galvanizzato ad altissima resistenza, formato da micro-trefoli di acciaio prodotti secondo norma ISO 16120 -1/4 2017 fissati su microrete in fibra di vetro, del peso netto di fibra di circa | #N/A | impregnato con | malta inorganica igroscopica e traspirabile a base di pura calce idraulica naturale NHL 3.5 | - tipo Geosteel SRG realizzato con | Geosteel Geosteel Grid 200 | abbinato a | Geocalce F Antisismico | di Kerakoll. | #N/A | #N/A | Caratteristiche della malta certificate: classe della malta G/M15 (EN 998/2), classe di resistenza R1 PCC (EN 1504-3), permeabilità al vapore acqueo da 15 a 35 (EN 1745), resistenza a compressione a 28 gg ≥ 15 N/mm2 (EN 1015-11), modulo elastico 9 GPa (EN 13412), adesione al supporto a 28 gg > 1,0 N/mm2 – FB: B (EN 1015-12). | Il prezzo è per unità di superficie di rinforzo effettivamente posto in opera, comprese le eventuali sovrapposizioni. È altresì compresa la fornitura e posa in opera di tutti i materiali sopra descritti e quanto altro occorre per dare il lavoro finito. Sono esclusi: eventuale spicconatura e rimozione dell'intonaco esistente; l'eventuale trattamento di ripristino di superfici degradate, ammalorate, decoese o non planari; l'ancoraggio delle estremità del tessuto in fibra d'acciaio tramite arrotolamento del tessuto ed inghisaggio delle code all'interno dei fori precedentemente realizzati; la realizzazione di diatoni di collegamento e l'iniezione degli stessi; lo strato di finitura; le prove di accettazione del materiale; le indagini pre e post intervento; tutti i sussidi necessari per l'esecuzione dei lavori ricadenti all'interno dei costi della sicurezza indiretti. | [12 empty] | #N/A |  | #N/A | L'intervento si svolge nelle seguenti fasi: pulizia della superficie di intradosso sino alla messa a nudo degli elementi strutturali e umidificazione della stessa o in alternativa posa di fissativo consolidante corticale; stesura di un primo strato di malta, di spessore di circa 3 - 5 mm; con malta ancora fresca, procedere alla posa del tessuto in fibra di acciaio galvanizzato ad altissima resistenza, avendo cura di garantire una completa impregnazione del tessuto ed evitare la formazione di eventuali vuoti o bolle d’aria che possano compromettere l’adesione del tessuto alla matrice o al supporto; eventuale applicazione di sistemi di connessione realizzati con tessuto in fibra di acciaio conformati in adeguata maniera (da contabilizzare a parte), in abbinamento ad iniettore/connettore plastico, previa adeguata foratura del paramento murario e inghisaggio degli stessi con successiva iniezione di malta fluida; esecuzione del secondo strato di malta, per uno spessore complessivo del rinforzo di 5 – 8 mm, al fine di inglobare totalmente il tessuto di rinforzo e chiudere gli eventuali vuoti sottostanti; eventuale ripetizione delle fasi precedenti per tutti gli strati successivi di rinforzo previsti da progetto; ancoraggio certificato delle estremità del tessuto in fibra d’acciaio tramite arrotolamento del tessuto e inghisaggio delle code all’interno dei fori precedentemente realizzati mediante malta minerale fluida (da contabilizzare a parte). La quantificazione è espressa per unità di superficie di rinforzo effettivamente posto in opera comprese le eventuali sovrapposizioni. |  | #N/A
Tav 1.44 | Fornitura e posa in opera di | sistema FRCM (Fabric Reinforced Cementitious Matrix) | per rinforzo e consolidamento di volte a crociera mediante placcaggio estradossale, | provvisto di Marcatura CE tramite ETA, realizzato con | rete biassiale bilanciata in fibra di basalto e acciaio inox AISI 304 con trattamento protettivo alcali-resistente con resina all'acqua priva di solventi (massa totale 200 g/mq) | impregnato con | malta inorganica igroscopica e traspirabile a base di pura calce idraulica naturale NHL 3.5 | - tipo Geosteel FRM realizzato con | Geosteel Grid 200 | abbinato a | Geocalce F Antisismico | di Kerakoll. | Caratteristiche tecniche certificate del sistema: resistenza a trazione (valore caratteristico) = 361 MPa, σlim,conv= 945 MPa (laterizio) - 917 MPa (tufo) - 871 MPa (pietra). Modulo elastico del tessuto Ef = 62 GPa. Reazione al fuoco Classe A1. | Caratteristiche della rete certificate: resistenza a trazione del filo > 750 MPa, dimensione della maglia 17x17 mm, spessore equivalente tf (0°-90°) = 0,032 mm, carico a trazione per unità di larghezza Ff ≈ 40 kN/m. | Caratteristiche della malta certificate: classe della malta G/M15 (EN 998/2), classe di resistenza R1 PCC (EN 1504-3), permeabilità al vapore acqueo da 15 a 35 (EN 1745), resistenza a compressione a 28 gg ≥ 15 N/mm2 (EN 1015-11), modulo elastico 9 GPa (EN 13412), adesione al supporto a 28 gg > 1,0 N/mm2 – FB: B (EN 1015-12). | Il prezzo è per unità di superficie di rinforzo effettivamente posto in opera, comprese le eventuali sovrapposizioni. È altresì compresa la fornitura e posa in opera di tutti i materiali sopra descritti e quanto altro occorre per dare il lavoro finito. Sono esclusi: l'eventuale svuotamento e alleggerimento degli strati sovrastanti la volta; eventuale spicconatura e rimozione dell'intonaco esistente; l'eventuale trattamento di ripristino di superfici degradate, ammalorate, decoese o non planari; lo strato di finitura; la realizzazione degli ancoraggi di estremità; le prove di accettazione del materiale; le indagini pre e post intervento; tutti i sussidi necessari per l'esecuzione dei lavori ricadenti all'interno dei costi della sicurezza indiretti. | [11 empty] | Fornitura e posa in opera di sistema FRCM (Fabric Reinforced Cementitious Matrix) per rinforzo e consolidamento di volte a crociera mediante placcaggio estradossale, provvisto di Marcatura CE tramite ETA, realizzato con rete biassiale bilanciata in fibra di basalto e acciaio inox AISI 304 con trattamento protettivo alcali-resistente con resina all'acqua priva di solventi (massa totale 200 g/mq) impregnato con malta inorganica igroscopica e traspirabile a base di pura calce idraulica naturale NHL 3.5 - tipo Geosteel FRM realizzato con Geosteel Grid 200 abbinato a Geocalce F Antisismico di Kerakoll. Caratteristiche tecniche certificate del sistema: resistenza a trazione (valore caratteristico) = 361 MPa, σlim,conv= 945 MPa (laterizio) - 917 MPa (tufo) - 871 MPa (pietra). Modulo elastico del tessuto Ef = 62 GPa. Reazione al fuoco Classe A1. Caratteristiche della rete certificate: resistenza a trazione del filo > 750 MPa, dimensione della maglia 17x17 mm, spessore equivalente tf (0°-90°) = 0,032 mm, carico a trazione per unità di larghezza Ff ≈ 40 kN/m. Caratteristiche della malta certificate: classe della malta G/M15 (EN 998/2), classe di resistenza R1 PCC (EN 1504-3), permeabilità al vapore acqueo da 15 a 35 (EN 1745), resistenza a compressione a 28 gg ≥ 15 N/mm2 (EN 1015-11), modulo elastico 9 GPa (EN 13412), adesione al supporto a 28 gg > 1,0 N/mm2 – FB: B (EN 1015-12). Il prezzo è per unità di superficie di rinforzo effettivamente posto in opera, comprese le eventuali sovrapposizioni. È altresì compresa la fornitura e posa in opera di tutti i materiali sopra descritti e quanto altro occorre per dare il lavoro finito. Sono esclusi: l'eventuale svuotamento e alleggerimento degli strati sovrastanti la volta; eventuale spicconatura e rimozione dell'intonaco esistente; l'eventuale trattamento di ripristino di superfici degradate, ammalorate, decoese o non planari; lo strato di finitura; la realizzazione degli ancoraggi di estremità; le prove di accettazione del materiale; le indagini pre e post intervento; tutti i sussidi necessari per l'esecuzione dei lavori ricadenti all'interno dei costi della sicurezza indiretti. |  | Fornitura e posa in opera di sistema FRCM (Fabric Reinforced Cementitious Matrix) per rinforzo e consolidamento di volte a crociera mediante placcaggio estradossale, provvisto di Marcatura CE tramite ETA, realizzato con rete biassiale bilanciata in fibra di basalto e acciaio inox AISI 304 con trattamento protettivo alcali-resistente con resina all'acqua priva di solventi (massa totale 200 g/mq) impregnato con malta inorganica igroscopica e traspirabile a base di pura calce idraulica naturale NHL 3.5 - tipo Geosteel FRM realizzato con Geosteel Grid 200 abbinato a Geocalce F Antisismico di Kerakoll. Caratteristiche tecniche certificate del sistema: resistenza a trazione (valore caratteristico) = 361 MPa, σlim,conv= 945 MPa (laterizio) - 917 MPa (tufo) - 871 MPa (pietra). Modulo elastico del tessuto Ef = 62 GPa. Reazione al fuoco Classe A1. Caratteristiche della rete certificate: resistenza a trazione del filo > 750 MPa, dimensione della maglia 17x17 mm, spessore equivalente tf (0°-90°) = 0,032 mm, carico a trazione per unità di larghezza Ff ≈ 40 kN/m. Caratteristiche della malta certificate: classe della malta G/M15 (EN 998/2), classe di resistenza R1 PCC (EN 1504-3), permeabilità al vapore acqueo da 15 a 35 (EN 1745), resistenza a compressione a 28 gg ≥ 15 N/mm2 (EN 1015-11), modulo elastico 9 GPa (EN 13412), adesione al supporto a 28 gg > 1,0 N/mm2 – FB: B (EN 1015-12). | L'intervento si svolge nelle seguenti fasi: svuotamento e alleggerimento degli strati sovrastanti la volta/cupola, eventuali lesioni presenti sia nella parte estradossale sia in quella intradossale verranno sigillate e rincocciate con scaglie di materiale idoneo allettate con la malta (da contabilizzare a parte); pulizia della superficie di estradosso sino alla messa a nudo degli elementi strutturali e umidificazione delle superfici o in alternativa posa di fissativo consolidante corticale; stesura di un primo strato di malta, di spessore di circa 3 - 5 mm; con malta ancora fresca, procedere alla posa della rete, avendo cura di garantire una completa impregnazione del tessuto ed evitare la formazione di eventuali vuoti o bolle d’aria che possano compromettere l’adesione del tessuto alla matrice o al supporto; esecuzione del secondo strato di malta, per uno spessore complessivo del rinforzo di 5 – 8 mm, al fine di inglobare totalmente il tessuto di rinforzo e chiudere gli eventuali vuoti sottostanti; eventuale ripetizione delle fasi precedenti per tutti gli strati successivi di rinforzo previsti da progetto; eventuale applicazione di sistemi di connessione realizzati con tessuto in fibra di acciaio conformati in adeguata maniera (da contabilizzare a parte), in abbinamento ad iniettore/connettore plastico, previa adeguata foratura del paramento murario e inghisaggio degli stessi con successiva iniezione di malta fluida. La quantificazione è espressa per unità di superficie di rinforzo effettivamente posto in opera comprese le eventuali sovrapposizioni. |  | Fornitura e posa in opera di sistema FRCM (Fabric Reinforced Cementitious Matrix) per rinforzo e consolidamento di volte a crociera mediante placcaggio estradossale, provvisto di Marcatura CE tramite ETA, realizzato con rete biassiale bilanciata in fibra di basalto e acciaio inox AISI 304 con trattamento protettivo alcali-resistente con resina all'acqua priva di solventi (massa totale 200 g/mq) impregnato con malta inorganica igroscopica e traspirabile a base di pura calce idraulica naturale NHL 3.5 - tipo Geosteel FRM realizzato con Geosteel Grid 200 abbinato a Geocalce F Antisismico di Kerakoll. Caratteristiche tecniche certificate del sistema: resistenza a trazione (valore caratteristico) = 361 MPa, σlim,conv= 945 MPa (laterizio) - 917 MPa (tufo) - 871 MPa (pietra). Modulo elastico del tessuto Ef = 62 GPa. Reazione al fuoco Classe A1. Caratteristiche della rete certificate: resistenza a trazione del filo > 750 MPa, dimensione della maglia 17x17 mm, spessore equivalente tf (0°-90°) = 0,032 mm, carico a trazione per unità di larghezza Ff ≈ 40 kN/m. Caratteristiche della malta certificate: classe della malta G/M15 (EN 998/2), classe di resistenza R1 PCC (EN 1504-3), permeabilità al vapore acqueo da 15 a 35 (EN 1745), resistenza a compressione a 28 gg ≥ 15 N/mm2 (EN 1015-11), modulo elastico 9 GPa (EN 13412), adesione al supporto a 28 gg > 1,0 N/mm2 – FB: B (EN 1015-12). L'intervento si svolge nelle seguenti fasi: svuotamento e alleggerimento degli strati sovrastanti la volta/cupola, eventuali lesioni presenti sia nella parte estradossale sia in quella intradossale verranno sigillate e rincocciate con scaglie di materiale idoneo allettate con la malta (da contabilizzare a parte); pulizia della superficie di estradosso sino alla messa a nudo degli elementi strutturali e umidificazione delle superfici o in alternativa posa di fissativo consolidante corticale; stesura di un primo strato di malta, di spessore di circa 3 - 5 mm; con malta ancora fresca, procedere alla posa della rete, avendo cura di garantire una completa impregnazione del tessuto ed evitare la formazione di eventuali vuoti o bolle d’aria che possano compromettere l’adesione del tessuto alla matrice o al supporto; esecuzione del secondo strato di malta, per uno spessore complessivo del rinforzo di 5 – 8 mm, al fine di inglobare totalmente il tessuto di rinforzo e chiudere gli eventuali vuoti sottostanti; eventuale ripetizione delle fasi precedenti per tutti gli strati successivi di rinforzo previsti da progetto; eventuale applicazione di sistemi di connessione realizzati con tessuto in fibra di acciaio conformati in adeguata maniera (da contabilizzare a parte), in abbinamento ad iniettore/connettore plastico, previa adeguata foratura del paramento murario e inghisaggio degli stessi con successiva iniezione di malta fluida. La quantificazione è espressa per unità di superficie di rinforzo effettivamente posto in opera comprese le eventuali sovrapposizioni.
Tav 1.45 | Fornitura e posa in opera di | sistema FRCM (Fabric Reinforced Cementitious Matrix) | per rinforzo e consolidamento di volte a crociera mediante placcaggio intradossale, | provvisto di Marcatura CE tramite ETA, realizzato con | rete biassiale bilanciata in fibra di basalto e acciaio inox AISI 304 con trattamento protettivo alcali-resistente con resina all'acqua priva di solventi (massa totale 200 g/mq) | impregnato con | malta inorganica igroscopica e traspirabile a base di pura calce idraulica naturale NHL 3.5 | - tipo Geosteel FRM realizzato con | Geosteel Grid 200 | abbinato a | Geocalce F Antisismico | di Kerakoll. | Caratteristiche tecniche certificate del sistema: resistenza a trazione (valore caratteristico) = 361 MPa, σlim,conv= 945 MPa (laterizio) - 917 MPa (tufo) - 871 MPa (pietra). Modulo elastico del tessuto Ef = 62 GPa. Reazione al fuoco Classe A1. | Caratteristiche della rete certificate: resistenza a trazione del filo > 750 MPa, dimensione della maglia 17x17 mm, spessore equivalente tf (0°-90°) = 0,032 mm, carico a trazione per unità di larghezza Ff ≈ 40 kN/m. | Caratteristiche della malta certificate: classe della malta G/M15 (EN 998/2), classe di resistenza R1 PCC (EN 1504-3), permeabilità al vapore acqueo da 15 a 35 (EN 1745), resistenza a compressione a 28 gg ≥ 15 N/mm2 (EN 1015-11), modulo elastico 9 GPa (EN 13412), adesione al supporto a 28 gg > 1,0 N/mm2 – FB: B (EN 1015-12). | Le connessioni trasversali sono realizzate nel numero di | su singolo lato | elementi al mq, tramite diatoni in fibra di acciaio galvanizzato ad altissima resistenza di lunghezza pari a | G600 | cm, iniettati con malta traspirante fluida inorganica a base di pura calce idraulica naturale NHL 3.5 - tipo Diatono Geosteel realizzato con Geosteel | NO | in abbinamento a Geocalce FL Antisismico di Kerakoll. | #N/A | Il prezzo è per unità di superficie di rinforzo effettivamente posto in opera, comprese le eventuali sovrapposizioni e la realizzazione dei connettori. È altresì compresa la fornitura e posa in opera di tutti i materiali sopra descritti e quanto altro occorre per dare il lavoro finito. Sono esclusi: eventuale spicconatura e rimozione dell'intonaco esistente; l'eventuale trattamento di ripristino di superfici degradate, ammalorate, decoese o non planari; la realizzazione degli ancoraggi di estremità; lo strato di finitura; le prove di accettazione del materiale; le indagini pre e post intervento; tutti i sussidi necessari per l'esecuzione dei lavori ricadenti all'interno dei costi della sicurezza indiretti. |  |  |  | #N/A |  | #N/A | L'intervento si svolge nelle seguenti fasi: pulizia della superficie di intradosso sino alla messa a nudo degli elementi strutturali e umidificazione della stessa o in alternativa posa di fissativo consolidante corticale; stesura di un primo strato di malta, di spessore di circa 3 - 5 mm; con malta ancora fresca, procedere alla posa della rete, avendo cura di garantire una completa impregnazione del tessuto ed evitare la formazione di eventuali vuoti o bolle d’aria che possano compromettere l’adesione del tessuto alla matrice o al supporto; inserimento di connettori realizzati con un tessuto unidirezionale in fibra di acciaio galvanizzato ad altissima resistenza, previa: realizzazione del foro d’ingresso, avente dimensioni idonee alla natura del connettore, confezionamento del connettore metallico mediante taglio, "sfioccatura", e arrotolamento finale del tessuto in fibra d’acciaio, inserimento del connettore preformato all’interno del foro con iniezione a bassa pressione finale di malta fluida; esecuzione del secondo strato di malta, per uno spessore complessivo del rinforzo di 5 – 8 mm, al fine di inglobare totalmente il tessuto di rinforzo e chiudere gli eventuali vuoti sottostanti; eventuale ripetizione delle fasi precedenti per tutti gli strati successivi di rinforzo previsti da progetto. La quantificazione è espressa per unità di superficie di rinforzo effettivamente posto in opera comprese le eventuali sovrapposizioni. |  | #N/A
Tav 1.46 | Fornitura e posa in opera di | sistema SRG (Steel Reinforced Grout) | per rinforzo e consolidamento di volte a padiglione mediante placcaggio estradossale, provvisto di Marcatura CE tramite ETA, realizzato con tessuto unidirezionale in fibra di acciaio galvanizzato ad altissima resistenza, formato da micro-trefoli di acciaio prodotti secondo norma ISO 16120 -1/4 2017 fissati su microrete in fibra di vetro, del peso netto di fibra di circa | #N/A | impregnato con | malta inorganica igroscopica e traspirabile a base di pura calce idraulica naturale NHL 3.5 | - tipo Geosteel SRG realizzato con | Geosteel Geosteel Grid 200 | abbinato a | Geocalce F Antisismico | di Kerakoll. | #N/A | #N/A | Caratteristiche della malta certificate: classe della malta G/M15 (EN 998/2), classe di resistenza R1 PCC (EN 1504-3), permeabilità al vapore acqueo da 15 a 35 (EN 1745), resistenza a compressione a 28 gg ≥ 15 N/mm2 (EN 1015-11), modulo elastico 9 GPa (EN 13412), adesione al supporto a 28 gg > 1,0 N/mm2 – FB: B (EN 1015-12). | Il prezzo è per unità di superficie di rinforzo effettivamente posto in opera, comprese le eventuali sovrapposizioni. È altresì compresa la fornitura e posa in opera di tutti i materiali sopra descritti e quanto altro occorre per dare il lavoro finito. Sono esclusi: l'eventuale svuotamento e alleggerimento degli strati sovrastanti la volta; eventuale spicconatura e rimozione dell'intonaco esistente; l'eventuale trattamento di ripristino di superfici degradate, ammalorate, decoese o non planari; lo strato di finitura; l'ancoraggio delle estremità del tessuto in fibra d'acciaio tramite arrotolamento del tessuto ed inghisaggio delle code all'interno dei fori precedentemente realizzati; le prove di accettazione del materiale; le indagini pre e post intervento; tutti i sussidi necessari per l'esecuzione dei lavori ricadenti all'interno dei costi della sicurezza indiretti. | [12 empty] | #N/A |  | #N/A | L'intervento si svolge nelle seguenti fasi: svuotamento e alleggerimento degli strati sovrastanti la volta/cupola, eventuali lesioni presenti sia nella parte estradossale sia in quella intradossale verranno sigillate e rincocciate con scaglie di materiale idoneo allettate con la malta (da contabilizzare a parte); pulizia della superficie di estradosso sino alla messa a nudo degli elementi strutturali e umidificazione delle superfici o in alternativa posa di fissativo consolidante corticale; stesura di un primo strato di malta, di spessore di circa 3 - 5 mm; con malta ancora fresca, procedere alla posa del tessuto in fibra di acciaio galvanizzato ad altissima resistenza, avendo cura di garantire una completa impregnazione del tessuto ed evitare la formazione di eventuali vuoti o bolle d’aria che possano compromettere l’adesione del tessuto alla matrice o al supporto; esecuzione del secondo strato di malta, per uno spessore complessivo del rinforzo di 5 – 8 mm, al fine di inglobare totalmente il tessuto di rinforzo e chiudere gli eventuali vuoti sottostanti; eventuale ripetizione delle fasi precedenti per tutti gli strati successivi di rinforzo previsti da progetto; ancoraggio certificato delle estremità del tessuto in fibra d’acciaio tramite arrotolamento del tessuto e inghisaggio delle code all’interno dei fori precedentemente realizzati mediante malta minerale fluida (da contabilizzare a parte). La quantificazione è espressa per unità di superficie di rinforzo effettivamente posto in opera comprese le eventuali sovrapposizioni. |  | #N/A
Tav 1.47 | Fornitura e posa in opera di | sistema SRG (Steel Reinforced Grout) | per rinforzo e consolidamento di volte a padiglione mediante placcaggio intradossale, provvisto di Marcatura CE tramite ETA, realizzato con tessuto unidirezionale in fibra di acciaio galvanizzato ad altissima resistenza, formato da micro-trefoli di acciaio prodotti secondo norma ISO 16120 -1/4 2017 fissati su microrete in fibra di vetro, del peso netto di fibra di circa | #N/A | impregnato con | malta inorganica igroscopica e traspirabile a base di pura calce idraulica naturale NHL 3.5 | - tipo Geosteel SRG realizzato con | Geosteel Geosteel Grid 200 | abbinato a | Geocalce F Antisismico | di Kerakoll. | #N/A | #N/A | Caratteristiche della malta certificate: classe della malta G/M15 (EN 998/2), classe di resistenza R1 PCC (EN 1504-3), permeabilità al vapore acqueo da 15 a 35 (EN 1745), resistenza a compressione a 28 gg ≥ 15 N/mm2 (EN 1015-11), modulo elastico 9 GPa (EN 13412), adesione al supporto a 28 gg > 1,0 N/mm2 – FB: B (EN 1015-12). | Il prezzo è per unità di superficie di rinforzo effettivamente posto in opera, comprese le eventuali sovrapposizioni. È altresì compresa la fornitura e posa in opera di tutti i materiali sopra descritti e quanto altro occorre per dare il lavoro finito. Sono esclusi: eventuale spicconatura e rimozione dell'intonaco esistente; l'eventuale trattamento di ripristino di superfici degradate, ammalorate, decoese o non planari; l'ancoraggio delle estremità del tessuto in fibra d'acciaio tramite arrotolamento del tessuto ed inghisaggio delle code all'interno dei fori precedentemente realizzati; la realizzazione di diatoni di collegamento e l'iniezione degli stessi; lo strato di finitura; le prove di accettazione del materiale; le indagini pre e post intervento; tutti i sussidi necessari per l'esecuzione dei lavori ricadenti all'interno dei costi della sicurezza indiretti. | [12 empty] | #N/A |  | #N/A | L'intervento si svolge nelle seguenti fasi: pulizia della superficie di intradosso sino alla messa a nudo degli elementi strutturali e umidificazione della stessa o in alternativa posa di fissativo consolidante corticale; stesura di un primo strato di malta, di spessore di circa 3 - 5 mm; con malta ancora fresca, procedere alla posa del tessuto in fibra di acciaio galvanizzato ad altissima resistenza, avendo cura di garantire una completa impregnazione del tessuto ed evitare la formazione di eventuali vuoti o bolle d’aria che possano compromettere l’adesione del tessuto alla matrice o al supporto; eventuale applicazione di sistemi di connessione realizzati con tessuto in fibra di acciaio conformati in adeguata maniera (da contabilizzare a parte), in abbinamento ad iniettore/connettore plastico, previa adeguata foratura del paramento murario e inghisaggio degli stessi con successiva iniezione di malta fluida; esecuzione del secondo strato di malta, per uno spessore complessivo del rinforzo di 5 – 8 mm, al fine di inglobare totalmente il tessuto di rinforzo e chiudere gli eventuali vuoti sottostanti; eventuale ripetizione delle fasi precedenti per tutti gli strati successivi di rinforzo previsti da progetto; ancoraggio certificato delle estremità del tessuto in fibra d’acciaio tramite arrotolamento del tessuto e inghisaggio delle code all’interno dei fori precedentemente realizzati mediante malta minerale fluida (da contabilizzare a parte). La quantificazione è espressa per unità di superficie di rinforzo effettivamente posto in opera comprese le eventuali sovrapposizioni. |  | #N/A
Tav 1.48 | Fornitura e posa in opera di | sistema FRCM (Fabric Reinforced Cementitious Matrix) | per rinforzo e consolidamento di volte a padiglione mediante placcaggio estradossale, | provvisto di Marcatura CE tramite ETA, realizzato con | rete biassiale bilanciata in fibra di basalto e acciaio inox AISI 304 con trattamento protettivo alcali-resistente con resina all'acqua priva di solventi (massa totale 200 g/mq) | impregnato con | malta inorganica igroscopica e traspirabile a base di pura calce idraulica naturale NHL 3.5 | - tipo Geosteel FRM realizzato con | Geosteel Grid 200 | abbinato a | Geocalce F Antisismico | di Kerakoll. | Caratteristiche tecniche certificate del sistema: resistenza a trazione (valore caratteristico) = 361 MPa, σlim,conv= 945 MPa (laterizio) - 917 MPa (tufo) - 871 MPa (pietra). Modulo elastico del tessuto Ef = 62 GPa. Reazione al fuoco Classe A1. | Caratteristiche della rete certificate: resistenza a trazione del filo > 750 MPa, dimensione della maglia 17x17 mm, spessore equivalente tf (0°-90°) = 0,032 mm, carico a trazione per unità di larghezza Ff ≈ 40 kN/m. | Caratteristiche della malta certificate: classe della malta G/M15 (EN 998/2), classe di resistenza R1 PCC (EN 1504-3), permeabilità al vapore acqueo da 15 a 35 (EN 1745), resistenza a compressione a 28 gg ≥ 15 N/mm2 (EN 1015-11), modulo elastico 9 GPa (EN 13412), adesione al supporto a 28 gg > 1,0 N/mm2 – FB: B (EN 1015-12). | Il prezzo è per unità di superficie di rinforzo effettivamente posto in opera, comprese le eventuali sovrapposizioni. È altresì compresa la fornitura e posa in opera di tutti i materiali sopra descritti e quanto altro occorre per dare il lavoro finito. Sono esclusi: l'eventuale svuotamento e alleggerimento degli strati sovrastanti la volta; eventuale spicconatura e rimozione dell'intonaco esistente; l'eventuale trattamento di ripristino di superfici degradate, ammalorate, decoese o non planari; lo strato di finitura; la realizzazione degli ancoraggi di estremità; le prove di accettazione del materiale; le indagini pre e post intervento; tutti i sussidi necessari per l'esecuzione dei lavori ricadenti all'interno dei costi della sicurezza indiretti. | [11 empty] | Fornitura e posa in opera di sistema FRCM (Fabric Reinforced Cementitious Matrix) per rinforzo e consolidamento di volte a padiglione mediante placcaggio estradossale, provvisto di Marcatura CE tramite ETA, realizzato con rete biassiale bilanciata in fibra di basalto e acciaio inox AISI 304 con trattamento protettivo alcali-resistente con resina all'acqua priva di solventi (massa totale 200 g/mq) impregnato con malta inorganica igroscopica e traspirabile a base di pura calce idraulica naturale NHL 3.5 - tipo Geosteel FRM realizzato con Geosteel Grid 200 abbinato a Geocalce F Antisismico di Kerakoll. Caratteristiche tecniche certificate del sistema: resistenza a trazione (valore caratteristico) = 361 MPa, σlim,conv= 945 MPa (laterizio) - 917 MPa (tufo) - 871 MPa (pietra). Modulo elastico del tessuto Ef = 62 GPa. Reazione al fuoco Classe A1. Caratteristiche della rete certificate: resistenza a trazione del filo > 750 MPa, dimensione della maglia 17x17 mm, spessore equivalente tf (0°-90°) = 0,032 mm, carico a trazione per unità di larghezza Ff ≈ 40 kN/m. Caratteristiche della malta certificate: classe della malta G/M15 (EN 998/2), classe di resistenza R1 PCC (EN 1504-3), permeabilità al vapore acqueo da 15 a 35 (EN 1745), resistenza a compressione a 28 gg ≥ 15 N/mm2 (EN 1015-11), modulo elastico 9 GPa (EN 13412), adesione al supporto a 28 gg > 1,0 N/mm2 – FB: B (EN 1015-12). Il prezzo è per unità di superficie di rinforzo effettivamente posto in opera, comprese le eventuali sovrapposizioni. È altresì compresa la fornitura e posa in opera di tutti i materiali sopra descritti e quanto altro occorre per dare il lavoro finito. Sono esclusi: l'eventuale svuotamento e alleggerimento degli strati sovrastanti la volta; eventuale spicconatura e rimozione dell'intonaco esistente; l'eventuale trattamento di ripristino di superfici degradate, ammalorate, decoese o non planari; lo strato di finitura; la realizzazione degli ancoraggi di estremità; le prove di accettazione del materiale; le indagini pre e post intervento; tutti i sussidi necessari per l'esecuzione dei lavori ricadenti all'interno dei costi della sicurezza indiretti. |  | Fornitura e posa in opera di sistema FRCM (Fabric Reinforced Cementitious Matrix) per rinforzo e consolidamento di volte a padiglione mediante placcaggio estradossale, provvisto di Marcatura CE tramite ETA, realizzato con rete biassiale bilanciata in fibra di basalto e acciaio inox AISI 304 con trattamento protettivo alcali-resistente con resina all'acqua priva di solventi (massa totale 200 g/mq) impregnato con malta inorganica igroscopica e traspirabile a base di pura calce idraulica naturale NHL 3.5 - tipo Geosteel FRM realizzato con Geosteel Grid 200 abbinato a Geocalce F Antisismico di Kerakoll. Caratteristiche tecniche certificate del sistema: resistenza a trazione (valore caratteristico) = 361 MPa, σlim,conv= 945 MPa (laterizio) - 917 MPa (tufo) - 871 MPa (pietra). Modulo elastico del tessuto Ef = 62 GPa. Reazione al fuoco Classe A1. Caratteristiche della rete certificate: resistenza a trazione del filo > 750 MPa, dimensione della maglia 17x17 mm, spessore equivalente tf (0°-90°) = 0,032 mm, carico a trazione per unità di larghezza Ff ≈ 40 kN/m. Caratteristiche della malta certificate: classe della malta G/M15 (EN 998/2), classe di resistenza R1 PCC (EN 1504-3), permeabilità al vapore acqueo da 15 a 35 (EN 1745), resistenza a compressione a 28 gg ≥ 15 N/mm2 (EN 1015-11), modulo elastico 9 GPa (EN 13412), adesione al supporto a 28 gg > 1,0 N/mm2 – FB: B (EN 1015-12). | L'intervento si svolge nelle seguenti fasi: svuotamento e alleggerimento degli strati sovrastanti la volta/cupola, eventuali lesioni presenti sia nella parte estradossale sia in quella intradossale verranno sigillate e rincocciate con scaglie di materiale idoneo allettate con la malta (da contabilizzare a parte); pulizia della superficie di estradosso sino alla messa a nudo degli elementi strutturali e umidificazione delle superfici o in alternativa posa di fissativo consolidante corticale; stesura di un primo strato di malta, di spessore di circa 3 - 5 mm; con malta ancora fresca, procedere alla posa della rete, avendo cura di garantire una completa impregnazione del tessuto ed evitare la formazione di eventuali vuoti o bolle d’aria che possano compromettere l’adesione del tessuto alla matrice o al supporto; esecuzione del secondo strato di malta, per uno spessore complessivo del rinforzo di 5 – 8 mm, al fine di inglobare totalmente il tessuto di rinforzo e chiudere gli eventuali vuoti sottostanti; eventuale ripetizione delle fasi precedenti per tutti gli strati successivi di rinforzo previsti da progetto; eventuale applicazione di sistemi di connessione realizzati con tessuto in fibra di acciaio conformati in adeguata maniera (da contabilizzare a parte), in abbinamento ad iniettore/connettore plastico, previa adeguata foratura del paramento murario e inghisaggio degli stessi con successiva iniezione di malta fluida. La quantificazione è espressa per unità di superficie di rinforzo effettivamente posto in opera comprese le eventuali sovrapposizioni. |  | Fornitura e posa in opera di sistema FRCM (Fabric Reinforced Cementitious Matrix) per rinforzo e consolidamento di volte a padiglione mediante placcaggio estradossale, provvisto di Marcatura CE tramite ETA, realizzato con rete biassiale bilanciata in fibra di basalto e acciaio inox AISI 304 con trattamento protettivo alcali-resistente con resina all'acqua priva di solventi (massa totale 200 g/mq) impregnato con malta inorganica igroscopica e traspirabile a base di pura calce idraulica naturale NHL 3.5 - tipo Geosteel FRM realizzato con Geosteel Grid 200 abbinato a Geocalce F Antisismico di Kerakoll. Caratteristiche tecniche certificate del sistema: resistenza a trazione (valore caratteristico) = 361 MPa, σlim,conv= 945 MPa (laterizio) - 917 MPa (tufo) - 871 MPa (pietra). Modulo elastico del tessuto Ef = 62 GPa. Reazione al fuoco Classe A1. Caratteristiche della rete certificate: resistenza a trazione del filo > 750 MPa, dimensione della maglia 17x17 mm, spessore equivalente tf (0°-90°) = 0,032 mm, carico a trazione per unità di larghezza Ff ≈ 40 kN/m. Caratteristiche della malta certificate: classe della malta G/M15 (EN 998/2), classe di resistenza R1 PCC (EN 1504-3), permeabilità al vapore acqueo da 15 a 35 (EN 1745), resistenza a compressione a 28 gg ≥ 15 N/mm2 (EN 1015-11), modulo elastico 9 GPa (EN 13412), adesione al supporto a 28 gg > 1,0 N/mm2 – FB: B (EN 1015-12). L'intervento si svolge nelle seguenti fasi: svuotamento e alleggerimento degli strati sovrastanti la volta/cupola, eventuali lesioni presenti sia nella parte estradossale sia in quella intradossale verranno sigillate e rincocciate con scaglie di materiale idoneo allettate con la malta (da contabilizzare a parte); pulizia della superficie di estradosso sino alla messa a nudo degli elementi strutturali e umidificazione delle superfici o in alternativa posa di fissativo consolidante corticale; stesura di un primo strato di malta, di spessore di circa 3 - 5 mm; con malta ancora fresca, procedere alla posa della rete, avendo cura di garantire una completa impregnazione del tessuto ed evitare la formazione di eventuali vuoti o bolle d’aria che possano compromettere l’adesione del tessuto alla matrice o al supporto; esecuzione del secondo strato di malta, per uno spessore complessivo del rinforzo di 5 – 8 mm, al fine di inglobare totalmente il tessuto di rinforzo e chiudere gli eventuali vuoti sottostanti; eventuale ripetizione delle fasi precedenti per tutti gli strati successivi di rinforzo previsti da progetto; eventuale applicazione di sistemi di connessione realizzati con tessuto in fibra di acciaio conformati in adeguata maniera (da contabilizzare a parte), in abbinamento ad iniettore/connettore plastico, previa adeguata foratura del paramento murario e inghisaggio degli stessi con successiva iniezione di malta fluida. La quantificazione è espressa per unità di superficie di rinforzo effettivamente posto in opera comprese le eventuali sovrapposizioni.
Tav 1.49 | Fornitura e posa in opera di | sistema FRCM (Fabric Reinforced Cementitious Matrix) | per rinforzo e consolidamento di volte a padiglione mediante placcaggio intradossale, | provvisto di Marcatura CE tramite ETA, realizzato con | rete biassiale bilanciata in fibra di basalto e acciaio inox AISI 304 con trattamento protettivo alcali-resistente con resina all'acqua priva di solventi (massa totale 200 g/mq) | impregnato con | malta inorganica igroscopica e traspirabile a base di pura calce idraulica naturale NHL 3.5 | - tipo Geosteel FRM realizzato con | Geosteel Grid 200 | abbinato a | Geocalce F Antisismico | di Kerakoll. | Caratteristiche tecniche certificate del sistema: resistenza a trazione (valore caratteristico) = 361 MPa, σlim,conv= 945 MPa (laterizio) - 917 MPa (tufo) - 871 MPa (pietra). Modulo elastico del tessuto Ef = 62 GPa. Reazione al fuoco Classe A1. | Caratteristiche della rete certificate: resistenza a trazione del filo > 750 MPa, dimensione della maglia 17x17 mm, spessore equivalente tf (0°-90°) = 0,032 mm, carico a trazione per unità di larghezza Ff ≈ 40 kN/m. | Caratteristiche della malta certificate: classe della malta G/M15 (EN 998/2), classe di resistenza R1 PCC (EN 1504-3), permeabilità al vapore acqueo da 15 a 35 (EN 1745), resistenza a compressione a 28 gg ≥ 15 N/mm2 (EN 1015-11), modulo elastico 9 GPa (EN 13412), adesione al supporto a 28 gg > 1,0 N/mm2 – FB: B (EN 1015-12). | Le connessioni trasversali sono realizzate nel numero di | su singolo lato | elementi al mq, tramite diatoni in fibra di acciaio galvanizzato ad altissima resistenza di lunghezza pari a | G600 | cm, iniettati con malta traspirante fluida inorganica a base di pura calce idraulica naturale NHL 3.5 - tipo Diatono Geosteel realizzato con Geosteel | NO | in abbinamento a Geocalce FL Antisismico di Kerakoll. | #N/A | Il prezzo è per unità di superficie di rinforzo effettivamente posto in opera, comprese le eventuali sovrapposizioni e la realizzazione dei connettori. È altresì compresa la fornitura e posa in opera di tutti i materiali sopra descritti e quanto altro occorre per dare il lavoro finito. Sono esclusi: eventuale spicconatura e rimozione dell'intonaco esistente; l'eventuale trattamento di ripristino di superfici degradate, ammalorate, decoese o non planari; la realizzazione degli ancoraggi di estremità; lo strato di finitura; le prove di accettazione del materiale; le indagini pre e post intervento; tutti i sussidi necessari per l'esecuzione dei lavori ricadenti all'interno dei costi della sicurezza indiretti. |  |  |  | #N/A |  | #N/A | L'intervento si svolge nelle seguenti fasi: pulizia della superficie di intradosso sino alla messa a nudo degli elementi strutturali e umidificazione della stessa o in alternativa posa di fissativo consolidante corticale; stesura di un primo strato di malta, di spessore di circa 3 - 5 mm; con malta ancora fresca, procedere alla posa della rete, avendo cura di garantire una completa impregnazione del tessuto ed evitare la formazione di eventuali vuoti o bolle d’aria che possano compromettere l’adesione del tessuto alla matrice o al supporto; inserimento di connettori realizzati con un tessuto unidirezionale in fibra di acciaio galvanizzato ad altissima resistenza, previa: realizzazione del foro d’ingresso, avente dimensioni idonee alla natura del connettore, confezionamento del connettore metallico mediante taglio, "sfioccatura", e arrotolamento finale del tessuto in fibra d’acciaio, inserimento del connettore preformato all’interno del foro con iniezione a bassa pressione finale di malta fluida; esecuzione del secondo strato di malta, per uno spessore complessivo del rinforzo di 5 – 8 mm, al fine di inglobare totalmente il tessuto di rinforzo e chiudere gli eventuali vuoti sottostanti; eventuale ripetizione delle fasi precedenti per tutti gli strati successivi di rinforzo previsti da progetto. La quantificazione è espressa per unità di superficie di rinforzo effettivamente posto in opera comprese le eventuali sovrapposizioni. |  | #N/A
Tav 1.50 | Fornitura e posa in opera di | sistema SRG (Steel Reinforced Grout) | per rinforzo e consolidamento di cupole mediante placcaggio estradossale, provvisto di Marcatura CE tramite ETA, realizzato con tessuto unidirezionale in fibra di acciaio galvanizzato ad altissima resistenza, formato da micro-trefoli di acciaio prodotti secondo norma ISO 16120 -1/4 2017 fissati su microrete in fibra di vetro, del peso netto di fibra di circa | #N/A | impregnato con | malta inorganica igroscopica e traspirabile a base di pura calce idraulica naturale NHL 3.5 | - tipo Geosteel SRG realizzato con | Geosteel Geosteel Grid 200 | abbinato a | Geocalce F Antisismico | di Kerakoll. | #N/A | #N/A | Caratteristiche della malta certificate: classe della malta G/M15 (EN 998/2), classe di resistenza R1 PCC (EN 1504-3), permeabilità al vapore acqueo da 15 a 35 (EN 1745), resistenza a compressione a 28 gg ≥ 15 N/mm2 (EN 1015-11), modulo elastico 9 GPa (EN 13412), adesione al supporto a 28 gg > 1,0 N/mm2 – FB: B (EN 1015-12). | Il prezzo è per unità di superficie di rinforzo effettivamente posto in opera, comprese le eventuali sovrapposizioni. È altresì compresa la fornitura e posa in opera di tutti i materiali sopra descritti e quanto altro occorre per dare il lavoro finito. Sono esclusi: l'eventuale svuotamento e alleggerimento degli strati sovrastanti la volta; eventuale spicconatura e rimozione dell'intonaco esistente; l'eventuale trattamento di ripristino di superfici degradate, ammalorate, decoese o non planari; lo strato di finitura; l'ancoraggio delle estremità del tessuto in fibra d'acciaio tramite arrotolamento del tessuto ed inghisaggio delle code all'interno dei fori precedentemente realizzati; le prove di accettazione del materiale; le indagini pre e post intervento; tutti i sussidi necessari per l'esecuzione dei lavori ricadenti all'interno dei costi della sicurezza indiretti. | [12 empty] | #N/A |  | #N/A | L'intervento si svolge nelle seguenti fasi: svuotamento e alleggerimento degli strati sovrastanti la volta/cupola, eventuali lesioni presenti sia nella parte estradossale sia in quella intradossale verranno sigillate e rincocciate con scaglie di materiale idoneo allettate con la malta (da contabilizzare a parte); pulizia della superficie di estradosso sino alla messa a nudo degli elementi strutturali e umidificazione delle superfici o in alternativa posa di fissativo consolidante corticale; stesura di un primo strato di malta, di spessore di circa 3 - 5 mm; con malta ancora fresca, procedere alla posa del tessuto in fibra di acciaio galvanizzato ad altissima resistenza, avendo cura di garantire una completa impregnazione del tessuto ed evitare la formazione di eventuali vuoti o bolle d’aria che possano compromettere l’adesione del tessuto alla matrice o al supporto; esecuzione del secondo strato di malta, per uno spessore complessivo del rinforzo di 5 – 8 mm, al fine di inglobare totalmente il tessuto di rinforzo e chiudere gli eventuali vuoti sottostanti; eventuale ripetizione delle fasi precedenti per tutti gli strati successivi di rinforzo previsti da progetto; ancoraggio certificato delle estremità del tessuto in fibra d’acciaio tramite arrotolamento del tessuto e inghisaggio delle code all’interno dei fori precedentemente realizzati mediante malta minerale fluida (da contabilizzare a parte). La quantificazione è espressa per unità di superficie di rinforzo effettivamente posto in opera comprese le eventuali sovrapposizioni. |  | #N/A
Tav 1.51 | Fornitura e posa in opera di | sistema SRG (Steel Reinforced Grout) | per rinforzo e consolidamento di cupole mediante placcaggio intradossale, provvisto di Marcatura CE tramite ETA, realizzato con tessuto unidirezionale in fibra di acciaio galvanizzato ad altissima resistenza, formato da micro-trefoli di acciaio prodotti secondo norma ISO 16120 -1/4 2017 fissati su microrete in fibra di vetro, del peso netto di fibra di circa | #N/A | impregnato con | malta inorganica igroscopica e traspirabile a base di pura calce idraulica naturale NHL 3.5 | - tipo Geosteel SRG realizzato con | Geosteel Geosteel Grid 200 | abbinato a | Geocalce F Antisismico | di Kerakoll. | #N/A | #N/A | Caratteristiche della malta certificate: classe della malta G/M15 (EN 998/2), classe di resistenza R1 PCC (EN 1504-3), permeabilità al vapore acqueo da 15 a 35 (EN 1745), resistenza a compressione a 28 gg ≥ 15 N/mm2 (EN 1015-11), modulo elastico 9 GPa (EN 13412), adesione al supporto a 28 gg > 1,0 N/mm2 – FB: B (EN 1015-12). | Il prezzo è per unità di superficie di rinforzo effettivamente posto in opera, comprese le eventuali sovrapposizioni. È altresì compresa la fornitura e posa in opera di tutti i materiali sopra descritti e quanto altro occorre per dare il lavoro finito. Sono esclusi: eventuale spicconatura e rimozione dell'intonaco esistente; l'eventuale trattamento di ripristino di superfici degradate, ammalorate, decoese o non planari; l'ancoraggio delle estremità del tessuto in fibra d'acciaio tramite arrotolamento del tessuto ed inghisaggio delle code all'interno dei fori precedentemente realizzati; la realizzazione di diatoni di collegamento e l'iniezione degli stessi; lo strato di finitura; le prove di accettazione del materiale; le indagini pre e post intervento; tutti i sussidi necessari per l'esecuzione dei lavori ricadenti all'interno dei costi della sicurezza indiretti. | [12 empty] | #N/A |  | #N/A | L'intervento si svolge nelle seguenti fasi: pulizia della superficie di intradosso sino alla messa a nudo degli elementi strutturali e umidificazione della stessa o in alternativa posa di fissativo consolidante corticale; stesura di un primo strato di malta, di spessore di circa 3 - 5 mm; con malta ancora fresca, procedere alla posa del tessuto in fibra di acciaio galvanizzato ad altissima resistenza, avendo cura di garantire una completa impregnazione del tessuto ed evitare la formazione di eventuali vuoti o bolle d’aria che possano compromettere l’adesione del tessuto alla matrice o al supporto; eventuale applicazione di sistemi di connessione realizzati con tessuto in fibra di acciaio conformati in adeguata maniera (da contabilizzare a parte), in abbinamento ad iniettore/connettore plastico, previa adeguata foratura del paramento murario e inghisaggio degli stessi con successiva iniezione di malta fluida; esecuzione del secondo strato di malta, per uno spessore complessivo del rinforzo di 5 – 8 mm, al fine di inglobare totalmente il tessuto di rinforzo e chiudere gli eventuali vuoti sottostanti; eventuale ripetizione delle fasi precedenti per tutti gli strati successivi di rinforzo previsti da progetto; ancoraggio certificato delle estremità del tessuto in fibra d’acciaio tramite arrotolamento del tessuto e inghisaggio delle code all’interno dei fori precedentemente realizzati mediante malta minerale fluida (da contabilizzare a parte). La quantificazione è espressa per unità di superficie di rinforzo effettivamente posto in opera comprese le eventuali sovrapposizioni. |  | #N/A
Tav 1.52 | Fornitura e posa in opera di | sistema FRCM (Fabric Reinforced Cementitious Matrix) | per rinforzo e consolidamento di cupole mediante placcaggio estradossale, | provvisto di Marcatura CE tramite ETA, realizzato con | rete biassiale bilanciata in fibra di basalto e acciaio inox AISI 304 con trattamento protettivo alcali-resistente con resina all'acqua priva di solventi (massa totale 200 g/mq) | impregnato con | malta inorganica igroscopica e traspirabile a base di pura calce idraulica naturale NHL 3.5 | - tipo Geosteel FRM realizzato con | Geosteel Grid 200 | abbinato a | Geocalce F Antisismico | di Kerakoll. | Caratteristiche tecniche certificate del sistema: resistenza a trazione (valore caratteristico) = 361 MPa, σlim,conv= 945 MPa (laterizio) - 917 MPa (tufo) - 871 MPa (pietra). Modulo elastico del tessuto Ef = 62 GPa. Reazione al fuoco Classe A1. | Caratteristiche della rete certificate: resistenza a trazione del filo > 750 MPa, dimensione della maglia 17x17 mm, spessore equivalente tf (0°-90°) = 0,032 mm, carico a trazione per unità di larghezza Ff ≈ 40 kN/m. | Caratteristiche della malta certificate: classe della malta G/M15 (EN 998/2), classe di resistenza R1 PCC (EN 1504-3), permeabilità al vapore acqueo da 15 a 35 (EN 1745), resistenza a compressione a 28 gg ≥ 15 N/mm2 (EN 1015-11), modulo elastico 9 GPa (EN 13412), adesione al supporto a 28 gg > 1,0 N/mm2 – FB: B (EN 1015-12). | Il prezzo è per unità di superficie di rinforzo effettivamente posto in opera, comprese le eventuali sovrapposizioni. È altresì compresa la fornitura e posa in opera di tutti i materiali sopra descritti e quanto altro occorre per dare il lavoro finito. Sono esclusi: l'eventuale svuotamento e alleggerimento degli strati sovrastanti la volta; eventuale spicconatura e rimozione dell'intonaco esistente; l'eventuale trattamento di ripristino di superfici degradate, ammalorate, decoese o non planari; lo strato di finitura; la realizzazione degli ancoraggi di estremità; le prove di accettazione del materiale; le indagini pre e post intervento; tutti i sussidi necessari per l'esecuzione dei lavori ricadenti all'interno dei costi della sicurezza indiretti. | [11 empty] | Fornitura e posa in opera di sistema FRCM (Fabric Reinforced Cementitious Matrix) per rinforzo e consolidamento di cupole mediante placcaggio estradossale, provvisto di Marcatura CE tramite ETA, realizzato con rete biassiale bilanciata in fibra di basalto e acciaio inox AISI 304 con trattamento protettivo alcali-resistente con resina all'acqua priva di solventi (massa totale 200 g/mq) impregnato con malta inorganica igroscopica e traspirabile a base di pura calce idraulica naturale NHL 3.5 - tipo Geosteel FRM realizzato con Geosteel Grid 200 abbinato a Geocalce F Antisismico di Kerakoll. Caratteristiche tecniche certificate del sistema: resistenza a trazione (valore caratteristico) = 361 MPa, σlim,conv= 945 MPa (laterizio) - 917 MPa (tufo) - 871 MPa (pietra). Modulo elastico del tessuto Ef = 62 GPa. Reazione al fuoco Classe A1. Caratteristiche della rete certificate: resistenza a trazione del filo > 750 MPa, dimensione della maglia 17x17 mm, spessore equivalente tf (0°-90°) = 0,032 mm, carico a trazione per unità di larghezza Ff ≈ 40 kN/m. Caratteristiche della malta certificate: classe della malta G/M15 (EN 998/2), classe di resistenza R1 PCC (EN 1504-3), permeabilità al vapore acqueo da 15 a 35 (EN 1745), resistenza a compressione a 28 gg ≥ 15 N/mm2 (EN 1015-11), modulo elastico 9 GPa (EN 13412), adesione al supporto a 28 gg > 1,0 N/mm2 – FB: B (EN 1015-12). Il prezzo è per unità di superficie di rinforzo effettivamente posto in opera, comprese le eventuali sovrapposizioni. È altresì compresa la fornitura e posa in opera di tutti i materiali sopra descritti e quanto altro occorre per dare il lavoro finito. Sono esclusi: l'eventuale svuotamento e alleggerimento degli strati sovrastanti la volta; eventuale spicconatura e rimozione dell'intonaco esistente; l'eventuale trattamento di ripristino di superfici degradate, ammalorate, decoese o non planari; lo strato di finitura; la realizzazione degli ancoraggi di estremità; le prove di accettazione del materiale; le indagini pre e post intervento; tutti i sussidi necessari per l'esecuzione dei lavori ricadenti all'interno dei costi della sicurezza indiretti. |  | Fornitura e posa in opera di sistema FRCM (Fabric Reinforced Cementitious Matrix) per rinforzo e consolidamento di cupole mediante placcaggio estradossale, provvisto di Marcatura CE tramite ETA, realizzato con rete biassiale bilanciata in fibra di basalto e acciaio inox AISI 304 con trattamento protettivo alcali-resistente con resina all'acqua priva di solventi (massa totale 200 g/mq) impregnato con malta inorganica igroscopica e traspirabile a base di pura calce idraulica naturale NHL 3.5 - tipo Geosteel FRM realizzato con Geosteel Grid 200 abbinato a Geocalce F Antisismico di Kerakoll. Caratteristiche tecniche certificate del sistema: resistenza a trazione (valore caratteristico) = 361 MPa, σlim,conv= 945 MPa (laterizio) - 917 MPa (tufo) - 871 MPa (pietra). Modulo elastico del tessuto Ef = 62 GPa. Reazione al fuoco Classe A1. Caratteristiche della rete certificate: resistenza a trazione del filo > 750 MPa, dimensione della maglia 17x17 mm, spessore equivalente tf (0°-90°) = 0,032 mm, carico a trazione per unità di larghezza Ff ≈ 40 kN/m. Caratteristiche della malta certificate: classe della malta G/M15 (EN 998/2), classe di resistenza R1 PCC (EN 1504-3), permeabilità al vapore acqueo da 15 a 35 (EN 1745), resistenza a compressione a 28 gg ≥ 15 N/mm2 (EN 1015-11), modulo elastico 9 GPa (EN 13412), adesione al supporto a 28 gg > 1,0 N/mm2 – FB: B (EN 1015-12). | L'intervento si svolge nelle seguenti fasi: svuotamento e alleggerimento degli strati sovrastanti la volta/cupola, eventuali lesioni presenti sia nella parte estradossale sia in quella intradossale verranno sigillate e rincocciate con scaglie di materiale idoneo allettate con la malta (da contabilizzare a parte); pulizia della superficie di estradosso sino alla messa a nudo degli elementi strutturali e umidificazione delle superfici o in alternativa posa di fissativo consolidante corticale; stesura di un primo strato di malta, di spessore di circa 3 - 5 mm; con malta ancora fresca, procedere alla posa della rete, avendo cura di garantire una completa impregnazione del tessuto ed evitare la formazione di eventuali vuoti o bolle d’aria che possano compromettere l’adesione del tessuto alla matrice o al supporto; esecuzione del secondo strato di malta, per uno spessore complessivo del rinforzo di 5 – 8 mm, al fine di inglobare totalmente il tessuto di rinforzo e chiudere gli eventuali vuoti sottostanti; eventuale ripetizione delle fasi precedenti per tutti gli strati successivi di rinforzo previsti da progetto; eventuale applicazione di sistemi di connessione realizzati con tessuto in fibra di acciaio conformati in adeguata maniera (da contabilizzare a parte), in abbinamento ad iniettore/connettore plastico, previa adeguata foratura del paramento murario e inghisaggio degli stessi con successiva iniezione di malta fluida. La quantificazione è espressa per unità di superficie di rinforzo effettivamente posto in opera comprese le eventuali sovrapposizioni. |  | Fornitura e posa in opera di sistema FRCM (Fabric Reinforced Cementitious Matrix) per rinforzo e consolidamento di cupole mediante placcaggio estradossale, provvisto di Marcatura CE tramite ETA, realizzato con rete biassiale bilanciata in fibra di basalto e acciaio inox AISI 304 con trattamento protettivo alcali-resistente con resina all'acqua priva di solventi (massa totale 200 g/mq) impregnato con malta inorganica igroscopica e traspirabile a base di pura calce idraulica naturale NHL 3.5 - tipo Geosteel FRM realizzato con Geosteel Grid 200 abbinato a Geocalce F Antisismico di Kerakoll. Caratteristiche tecniche certificate del sistema: resistenza a trazione (valore caratteristico) = 361 MPa, σlim,conv= 945 MPa (laterizio) - 917 MPa (tufo) - 871 MPa (pietra). Modulo elastico del tessuto Ef = 62 GPa. Reazione al fuoco Classe A1. Caratteristiche della rete certificate: resistenza a trazione del filo > 750 MPa, dimensione della maglia 17x17 mm, spessore equivalente tf (0°-90°) = 0,032 mm, carico a trazione per unità di larghezza Ff ≈ 40 kN/m. Caratteristiche della malta certificate: classe della malta G/M15 (EN 998/2), classe di resistenza R1 PCC (EN 1504-3), permeabilità al vapore acqueo da 15 a 35 (EN 1745), resistenza a compressione a 28 gg ≥ 15 N/mm2 (EN 1015-11), modulo elastico 9 GPa (EN 13412), adesione al supporto a 28 gg > 1,0 N/mm2 – FB: B (EN 1015-12). L'intervento si svolge nelle seguenti fasi: svuotamento e alleggerimento degli strati sovrastanti la volta/cupola, eventuali lesioni presenti sia nella parte estradossale sia in quella intradossale verranno sigillate e rincocciate con scaglie di materiale idoneo allettate con la malta (da contabilizzare a parte); pulizia della superficie di estradosso sino alla messa a nudo degli elementi strutturali e umidificazione delle superfici o in alternativa posa di fissativo consolidante corticale; stesura di un primo strato di malta, di spessore di circa 3 - 5 mm; con malta ancora fresca, procedere alla posa della rete, avendo cura di garantire una completa impregnazione del tessuto ed evitare la formazione di eventuali vuoti o bolle d’aria che possano compromettere l’adesione del tessuto alla matrice o al supporto; esecuzione del secondo strato di malta, per uno spessore complessivo del rinforzo di 5 – 8 mm, al fine di inglobare totalmente il tessuto di rinforzo e chiudere gli eventuali vuoti sottostanti; eventuale ripetizione delle fasi precedenti per tutti gli strati successivi di rinforzo previsti da progetto; eventuale applicazione di sistemi di connessione realizzati con tessuto in fibra di acciaio conformati in adeguata maniera (da contabilizzare a parte), in abbinamento ad iniettore/connettore plastico, previa adeguata foratura del paramento murario e inghisaggio degli stessi con successiva iniezione di malta fluida. La quantificazione è espressa per unità di superficie di rinforzo effettivamente posto in opera comprese le eventuali sovrapposizioni.
Tav 1.53 | Fornitura e posa in opera di | sistema FRCM (Fabric Reinforced Cementitious Matrix) | per rinforzo e consolidamento di cupole mediante placcaggio intradossale, | provvisto di Marcatura CE tramite ETA, realizzato con | rete biassiale bilanciata in fibra di basalto e acciaio inox AISI 304 con trattamento protettivo alcali-resistente con resina all'acqua priva di solventi (massa totale 200 g/mq) | impregnato con | malta inorganica igroscopica e traspirabile a base di pura calce idraulica naturale NHL 3.5 | - tipo Geosteel FRM realizzato con | Geosteel Grid 200 | abbinato a | Geocalce F Antisismico | di Kerakoll. | Caratteristiche tecniche certificate del sistema: resistenza a trazione (valore caratteristico) = 361 MPa, σlim,conv= 945 MPa (laterizio) - 917 MPa (tufo) - 871 MPa (pietra). Modulo elastico del tessuto Ef = 62 GPa. Reazione al fuoco Classe A1. | Caratteristiche della rete certificate: resistenza a trazione del filo > 750 MPa, dimensione della maglia 17x17 mm, spessore equivalente tf (0°-90°) = 0,032 mm, carico a trazione per unità di larghezza Ff ≈ 40 kN/m. | Caratteristiche della malta certificate: classe della malta G/M15 (EN 998/2), classe di resistenza R1 PCC (EN 1504-3), permeabilità al vapore acqueo da 15 a 35 (EN 1745), resistenza a compressione a 28 gg ≥ 15 N/mm2 (EN 1015-11), modulo elastico 9 GPa (EN 13412), adesione al supporto a 28 gg > 1,0 N/mm2 – FB: B (EN 1015-12). | Le connessioni trasversali sono realizzate nel numero di | su singolo lato | elementi al mq, tramite diatoni in fibra di acciaio galvanizzato ad altissima resistenza di lunghezza pari a | G600 | cm, iniettati con malta traspirante fluida inorganica a base di pura calce idraulica naturale NHL 3.5 - tipo Diatono Geosteel realizzato con Geosteel | NO | in abbinamento a Geocalce FL Antisismico di Kerakoll. | #N/A | Il prezzo è per unità di superficie di rinforzo effettivamente posto in opera, comprese le eventuali sovrapposizioni e la realizzazione dei connettori. È altresì compresa la fornitura e posa in opera di tutti i materiali sopra descritti e quanto altro occorre per dare il lavoro finito. Sono esclusi: eventuale spicconatura e rimozione dell'intonaco esistente; l'eventuale trattamento di ripristino di superfici degradate, ammalorate, decoese o non planari; la realizzazione degli ancoraggi di estremità; lo strato di finitura; le prove di accettazione del materiale; le indagini pre e post intervento; tutti i sussidi necessari per l'esecuzione dei lavori ricadenti all'interno dei costi della sicurezza indiretti. |  |  |  | #N/A |  | #N/A | L'intervento si svolge nelle seguenti fasi: pulizia della superficie di intradosso sino alla messa a nudo degli elementi strutturali e umidificazione della stessa o in alternativa posa di fissativo consolidante corticale; stesura di un primo strato di malta, di spessore di circa 3 - 5 mm; con malta ancora fresca, procedere alla posa della rete, avendo cura di garantire una completa impregnazione del tessuto ed evitare la formazione di eventuali vuoti o bolle d’aria che possano compromettere l’adesione del tessuto alla matrice o al supporto; inserimento di connettori realizzati con un tessuto unidirezionale in fibra di acciaio galvanizzato ad altissima resistenza, previa: realizzazione del foro d’ingresso, avente dimensioni idonee alla natura del connettore, confezionamento del connettore metallico mediante taglio, "sfioccatura", e arrotolamento finale del tessuto in fibra d’acciaio, inserimento del connettore preformato all’interno del foro con iniezione a bassa pressione finale di malta fluida; esecuzione del secondo strato di malta, per uno spessore complessivo del rinforzo di 5 – 8 mm, al fine di inglobare totalmente il tessuto di rinforzo e chiudere gli eventuali vuoti sottostanti; eventuale ripetizione delle fasi precedenti per tutti gli strati successivi di rinforzo previsti da progetto. La quantificazione è espressa per unità di superficie di rinforzo effettivamente posto in opera comprese le eventuali sovrapposizioni. |  | #N/A

## Ausiliario (hidden)
| 2 | 3 | 4 | 5 | 6 | 7 | 8 | 9 | 10 | 11 | 12 | 13 | 14 | 15 | 16 | 17 | 18 | 19 | 20
| Tavola UM metro quadro=1 - metro lineare=2 | Nolo strumenti cantiere | Preparazione superficie - Quantità lavorazioni | Secondo strato | Realizzazione di foro di opportuno diametro e successiva pulitura - Quantità lavorazioni | Realizzazione e installazione sistema di connessione all'interno del foro - Quantità lavorazioni | Iniezione geomalta fluida e stuccatura finale - Quantità lavorazioni | Installazione della barra e stuccatura del foro | Sovrapposizione GEOSTEEL | Numero connessioni al mq - Calcolo quantità prodotti | Singolo/doppio lato - Calcolo quantità prodotti | numero tasselli | Calcolo tessuto Diatono - Quantità prodotti | Secondo strato | Geocalce FL Antisismico (stima) - Stima per Geocalce FL riempimento diatoni in base a dimensione diatono | Avvisi - Foglio 1
Tav 1.1 | 2 | 0.4 | 0.05 | NO | [9 empty] | 0
Tav 1.2 | 1 | 0.3 | 0.05 | NO | [9 empty] | 2
Tav 1.3A | 1 | 0.4 | 0.05 | NO | [9 empty] | 0 |  | Per spessori di ringrosso importanti (>60-100 mm), prevedere l'utilizzo di Ghiaia 3.6
Tav 1.3B | 1 | 0.4 | 0.05 | NO | [9 empty] | 0
Tav 1.4A | 1 | 0.5 | 0.2 | SI |  |  |  |  | 1.05 |  |  |  |  | 1
Tav 1.4B | 1 | 0.5 | 0.1 | SI |  |  |  |  | 1.05 |  |  |  |  | 1
Tav 1.5A | 1 | 0.5 | 0.2 | SI |  |  |  |  | 1.2 |  |  |  |  | 1
Tav 1.5B | 1 | 0.5 | 0.1 | SI |  |  |  |  | 1.2 |  |  |  |  | 1
Tav 1.6A | 1 | 0.5 | 0.2 | SI |  |  |  |  | 1.05 |  |  |  |  | 1
Tav 1.6B | 1 | 0.5 | 0.1 | SI |  |  |  |  | 1.05 |  |  |  |  | 1
Tav 1.7A | 1 | 0.5 | 0.2 | SI |  |  |  |  | 1.2 |  |  |  |  | 1
Tav 1.7B | 1 | 0.5 | 0.1 | SI |  |  |  |  | 1.2 |  |  |  |  | 1
Tav 1.8A | 1 | 0.5 | 0.2 | SI |  |  |  |  | 1.2 |  |  |  |  | 1
Tav 1.8B | 1 | 0.5 | 0.1 | SI |  |  |  |  | 1.2 |  |  |  |  | 1
Tav 1.9 | 1 | 0.3 | 0.1 | SI |  |  |  |  | 1 |  |  |  |  | 1
Tav 1.10A | 1 | 0.45 | 0.05 | SI |  |  |  | #VALUE! | 1.2 | #VALUE! | 1 | 4 |  | 0 |  | Si suggerisce l'utilizzo di almeno 2 connettori al metro quadro. Le barre Steel Dryfast 8 sono disponibili della lunghezza di 10 m da cui è possibile ricavare barre di lunghezza minore. |  | Si suggerisce l'utilizzo di almeno 2 connettori al metro quadro. Le barre Steel Dryfast 8 sono disponibili della lunghezza di 10 m da cui è possibile ricavare barre di lunghezza minore. | Si suggerisce l'utilizzo di almeno 2 connettori al metro quadro. Le barre Steel Dryfast 10 sono disponibili della lunghezza di 10 m da cui è possibile ricavare barre di lunghezza minore.
Tav 1.10B | 1 | 0.45 | 0.05 | SI |  |  |  |  | 1.2 |  |  |  |  | 0
Tav 1.10C | 1 | 0.2 | 0.05 | NO | [9 empty] | 0 |  | Si suggerisce l'utilizzo di almeno 4 connettori al metro quadro. |  | Si suggerisce l'utilizzo di almeno 4 connettori al metro quadro. Le viti Steel Connect C6 sono disponibili della lunghezza di 75-120-160-240-300 mm. | Si suggerisce l'utilizzo di almeno 4 connettori al metro quadro.
Tav 1.11A | 1 | 0.3 | 0.1 | NO | [9 empty] | 0 |  | Per spessori di ringrosso importanti (>60-100 mm), prevedere l'utilizzo di Ghiaia 3.6
Tav 1.11B | 1 | 0.3 | 0.1 | NO | [9 empty] | 0
Tav 1.11C | 1 | 0.3 | 0.1 | NO
Tav 1.11D | 1 | 0.3 | 0.1 | NO | [9 empty] | 0
Tav 1.12A | 1 | 0.4 | 0.05 | NO | [9 empty] | 0 |  | Per spessori di ringrosso importanti (>60-100 mm), prevedere l'utilizzo di Ghiaia 3.6
Tav 1.12B | 1 | 0.4 | 0.05 | NO | [9 empty] | 0
Tav 1.13A | 1 | 0.3 | 0.2 | SI |  |  |  |  | 1.05 |  |  |  |  | 1
Tav 1.13B | 1 | 0.3 | 0.1 | SI |  |  |  |  | 1.05 |  |  |  |  | 1
Tav 1.14A | 1 | 0.5 | 0.2 | SI |  |  |  |  | 1.2 |  |  |  |  | 1
Tav 1.14B | 1 | 0.5 | 0.1 | SI |  |  |  |  | 1.2 |  |  |  |  | 1
Tav 1.15 | 2 | 0.3 | 0.2 | NO | [9 empty] | 0
Tav 1.16 | 1 | 0.3 | 0.05 | NO |  |  |  |  | 1.2 |  |  |  |  | 0
Tav 1.17 | 1 | 0.3 | 0.05 | NO |  |  |  |  | 1.2 |  |  |  |  | 0
Tav 1.18A | 1 | 0.4 | 0.05 | NO |  |  |  | #VALUE! | 1.2 | #VALUE! | 1 | su singolo lato |  | 0
Tav 1.18B | 1 | 0.3 | 0.05 | NO |  |  |  |  | 1.2 |  | 1 |  |  | 0
Tav 1.18C | 1 | 0.3 | 0.05 | NO |  |  |  | #VALUE! | 1.2 | #VALUE! | 1 | su singolo lato |  | 0
Tav 1.19 | 1 | #VALUE! |  | NO |  |  |  | #VALUE! |  | #VALUE! |  |  |  | 0
Tav 1.20 | 1 | #VALUE! |  | NO |  |  |  | #VALUE! |  | #VALUE! |  |  |  | 0
Tav 1.21A | 1 | 0.5 |  | NO | [9 empty] | 0
Tav 1.21B | 1 | 0.2 |  | NO | 0.2 | 0.4 | 0.32 |  |  | 4 | 1 |  | 0.2 | 0 | 0.5654867
Tav 1.22 | 1 | 0.2 |  | NO | [9 empty] | 0
Tav 1.23A | 2 | 0.3 |  | NO | [9 empty] | 0
Tav 1.23B | 2 | 0.6 |  | NO |  |  |  | #VALUE! |  | #VALUE! |  | Geosteel Grid 200 |  | 0 |  | Si consiglia di mettere almeno 2 connettori al metro lineare.
Tav 1.24 | 1 | 0.3 |  | NO | [9 empty] | 0
Tav 1.25A | 1 | 0.2 |  | NO | #VALUE! | #VALUE! | #VALUE! |  |  | Geosteel Grid 200 | 1 |  | 0.19 | 0 | #VALUE!
Tav 1.25B | 1 | 0.2 |  | NO | #VALUE! | #VALUE! | #VALUE! |  |  | Geosteel Grid 200 | 1 |  | 0.19 | 0 | #VALUE! |  | 4 | 100 | TRUE
Tav 1.25C | 1 | 0.1 |  | NO |  |  |  | #VALUE! |  | #VALUE! |  |  |  | 0
Tav 1.26 | 1 | 0.5 | 0.05 | SI |  |  |  |  | 1.05 |  | 2 |  |  | 1
Tav 1.27A | 1 | 0.5 | 0.05 | SI | 0.2 | 0.4 | 0.32 |  | 1.2 | 4 | 1 |  | 0.2 | 1 | 0.5654867 | Realizzare ogni diatono Geosteel prevedendo una larghezza della fascia di 10-15 cm e un raggio dello sfiocco di almeno 10 cm. Si consiglia l'utilizzo di 4 connettori al metro quadro.
Tav 1.27B | 1 | 0.5 | 0.05 | SI |  |  |  | #VALUE! | 1.2 | #VALUE! | 2 | 8 |  | 1 |  | Si consiglia di mettere almeno 4 connettori al metro quadro.
Tav 1.28A | 1 | 0.5 | 0.1 | NO | #VALUE! | #VALUE!
Tav 1.28B | 1 | 0.5 | 0.1 | NO | #VALUE! |  |  |  |  | #VALUE!
Tav 1.29 | 1 | 0.1 |  | NO |  |  |  |  | 1.05 |  | 1 |  |  | 0
Tav 1.30A | 1 | 0.3 | 0.05 | SI |  |  |  |  | 1.05 |  | 1 |  |  | 1
Tav 1.30B | 1 | 0.3 |  | SI |  |  |  |  | 1.05 |  | 1 |  |  | 1
Tav 1.31 | 1 | 0.2 |  | NO | #VALUE! | #VALUE! | #VALUE! |  |  | Geosteel Grid 200 | 1 |  | 0.19 | 0 | #VALUE! | Realizzare ogni diatono Geosteel prevedendo una larghezza della fascia di 10-15 cm e un raggio dello sfiocco di almeno 10 cm. Si consiglia l'utilizzo di 4 connettori al metro quadro.
Tav 1.32 | 1 | 0.1 |  | NO |  |  |  | #VALUE! |  | #VALUE! | 1 |  |  | 0
Tav 1.33 | 1 | 0.3 |  | SI |  |  |  |  | 1.2 |  | 1 |  |  | 1
Tav 1.34 | 1 | 0.2 |  | NO | #VALUE! | #VALUE! | #VALUE! |  |  | Geosteel Grid 200 | 1 |  | #VALUE! | 0 | #VALUE!
Tav 1.35 | 1 | 0.1 |  | NO |  |  |  | #VALUE! |  | #VALUE! | 1 |  |  | 0
Tav 1.36 | 1 | 0.3 |  | SI |  |  |  |  | 1.05 |  | 1 |  |  | 1
Tav 1.37 | 1 | #VALUE! |  | SI |  |  |  |  | 1.05 |  | 1 |  |  | 1
Tav 1.38 | 1 | 0.3 |  | SI |  |  |  |  | 1.05 |  | 1 |  |  | 1
Tav 1.39 | 1 | #VALUE! |  | SI |  |  |  |  | 1.05 |  | 1 |  |  | 1
Tav 1.40 | 1 | 0.3 |  | SI |  |  |  |  | 1.2 | su singolo lato | 1 |  | #VALUE! | 1
Tav 1.41 | 1 | 0.3 |  | SI | #VALUE! | #VALUE! | #VALUE! |  | 1.2 | su singolo lato | 1 |  | #VALUE! | 1 | #VALUE!
Tav 1.42 | 1 | 0.3 |  | SI |  |  |  |  | 1.05 | su singolo lato | 1 |  | #VALUE! | 1
Tav 1.43 | 1 | #VALUE! |  | SI |  |  |  |  | 1.05 |  | 1 |  |  | 1
Tav 1.44 | 1 | 0.3 |  | SI |  |  |  |  | 1.2 | su singolo lato | 1 |  | #VALUE! | 1
Tav 1.45 | 1 | 0.3 |  | SI | #VALUE! | #VALUE! | #VALUE! |  | 1.2 | su singolo lato | 1 |  | #VALUE! | 1 | #VALUE!
Tav 1.46 | 1 | 0.3 |  | SI |  |  |  |  | 1.05 | su singolo lato | 1 |  | #VALUE! | 1
Tav 1.47 | 1 | #VALUE! |  | SI |  |  |  |  | 1.05 |  | 1 |  |  | 1
Tav 1.48 | 1 | 0.3 |  | SI |  |  |  |  | 1.2 | su singolo lato | 1 |  | #VALUE! | 1
Tav 1.49 | 1 | 0.3 |  | SI | #VALUE! | #VALUE! | #VALUE! |  | 1.2 | su singolo lato | 1 |  | #VALUE! | 1 | #VALUE!
Tav 1.50 | 1 | 0.3 |  | SI |  |  |  |  | 1.05 | su singolo lato | 1 |  | #VALUE! | 1
Tav 1.51 | 1 | #VALUE! |  | SI |  |  |  |  | 1.05 |  | 1 |  |  | 1
Tav 1.52 | 1 | 0.3 |  | SI |  |  |  |  | 1.2 | su singolo lato | 1 |  | #VALUE! | 1
Tav 1.53 | 1 | 0.3 |  | SI | #VALUE! | #VALUE! | #VALUE! |  | 1.2 | su singolo lato | 1 |  | #VALUE! | 1 | #VALUE!

## Lavorazioni (hidden)
| 1) | 2) | 3) | 4) | 5) | 6) | 7) | Colonna2 | Colonna3 | Colonna4
Tav 1.1 | Preparazione della superficie | Foratura e inserimento degli iniettori | Stuccatura preliminare della lesione e iniezione | Asportazione degli iniettori e sigillatura dei fori
Tav 1.2 | Preparazione della superficie | Spazzolatura delle barre d'armatura | Ricostruzione del calcestruzzo
Tav 1.3A | Preparazione della superficie | Miscelazione della geomalta colabile | Getto di geomalta colabile
Tav 1.3B | Preparazione della superficie | Miscelazione del sistema FRC | Getto di geomalta fibrorinforzata
Tav 1.4A | Preparazione della superficie | Preparazione e stesura geomalta, primo strato | Piegatura e stesura della fibra in acciaio galvanizzato uhtss | Stesura geomalta, secondo strato
Tav 1.4B | Preparazione della superficie | Preparazione e stesura adesivo epossidico, primo strato | Piegatura e stesura della fibra in acciaio galvanizzato uhtss | Stesura adesivo epossidico, secondo strato
Tav 1.5A | Preparazione della superficie | Preparazione e stesura geomalta, primo strato | Piegatura e stesura della fibra in acciaio galvanizzato uhtss | Stesura geomalta, secondo strato
Tav 1.5B | Preparazione della superficie | Preparazione e stesura adesivo epossidico, primo strato | Piegatura e stesura della fibra in acciaio galvanizzato uhtss | Stesura adesivo epossidico, secondo strato
Tav 1.6A | Preparazione della superficie | Preparazione e stesura geomalta, primo strato | Piegatura e stesura della fibra in acciaio galvanizzato uhtss | Stesura geomalta, secondo strato
Tav 1.6B | Preparazione della superficie | Preparazione e stesura adesivo epossidico, primo strato | Piegatura e stesura della fibra in acciaio galvanizzato uhtss | Stesura adesivo epossidico, secondo strato
Tav 1.7A | Preparazione della superficie | Preparazione e stesura geomalta, primo strato | Piegatura e stesura della fibra in acciaio galvanizzato uhtss | Stesura geomalta, secondo strato
Tav 1.7B | Preparazione della superficie | Preparazione e stesura adesivo epossidico, primo strato | Piegatura e stesura della fibra in acciaio galvanizzato uhtss | Stesura adesivo epossidico, secondo strato
Tav 1.8A | Preparazione della superficie | Preparazione e stesura geomalta, primo strato | Piegatura e stesura della fibra in acciaio galvanizzato uhtss | Stesura geomalta, secondo strato
Tav 1.8B | Preparazione della superficie | Preparazione e stesura adesivo epossidico, primo strato | Piegatura e stesura della fibra in acciaio galvanizzato uhtss | Stesura adesivo epossidico, secondo strato
Tav 1.9 | Preparazione della superficie | Preparazione e stesura adesivo epossidico, primo strato | Stesura e rollatura fibra in acciaio galvanizzato uhtss | Stesura adesivo epossidico, secondo strato
Tav 1.10A | Perforazione con trapano e pulizia del foro | Preparazione della superficie | Installazione della barra | Preparazione e stesura dell'intonaco-rasante, primo strato | Stesura rete | Stesura dell'intonaco-rasante, secondo strato
Tav 1.10B | Preparazione della superficie | Preparazione e stesura dell'intonaco, primo strato | Stesura rete | Stesura dell'intonaco, secondo strato
Tav 1.10C | Preparazione della superficie | Posizionamento rete e fissaggio mediante installazione dei connettori
Tav 1.11A | Preparazione della superficie | Realizzazione del sistema di connessione | Miscelazione della geomalta colabile | Getto di geomalta colabile
Tav 1.11B | Preparazione della superficie | Realizzazione del sistema di connessione | Miscelazione del sistema FRC | Getto di geomalta fibrorinforzata e massaggiatura delle superfici
Tav 1.11C | Preparazione della superficie | Installazione dei connettori verticali | Miscelazione del sistema FRC | Getto di geomalta fibrorinforzata e massaggiatura delle superfici
Tav 1.11D | Preparazione della superficie | Miscelazione del sistema FRC | Getto di geomalta fibrorinforzata e massaggiatura delle superfici
Tav 1.12A | Preparazione della superficie | Miscelazione della geomalta colabile | Getto di geomalta colabile
Tav 1.12B | Preparazione della superficie | Miscelazione del sistema FRC | Getto di geomalta fibrorinforzata
Tav 1.13A | Preparazione della superficie | Preparazione e stesura geomalta, primo strato | Stesura e rollatura fibra in acciaio galvanizzato uhtss | Stesura geomalta, secondo strato
Tav 1.13B | Preparazione della superficie | Preparazione e stesura adesivo epossidico, primo strato | Stesura e rollatura fibra in acciaio galvanizzato uhtss | Stesura adesivo epossidico, secondo strato
Tav 1.14A | Preparazione della superficie | Preparazione e stesura geomalta, primo strato | Piegatura e stesura della fibra in acciaio galvanizzato uhtss | Stesura geomalta, secondo strato
Tav 1.14B | Preparazione della superficie | Preparazione e stesura adesivo epossidico, primo strato | Piegatura e stesura della fibra in acciaio galvanizzato uhtss | Stesura adesivo epossidico, secondo strato
Tav 1.15 | Fresatura nella soletta | Esecuzioni fori nel pilastro | Riempimento degli scassi con adesivo epossidico | Inserimento delle barre e finitura
Tav 1.16 | Preparazione della superficie | Preparazione e stesura dell'intonaco, primo strato | Stesura rete | Stesura dell'intonaco, secondo strato
Tav 1.17 | Preparazione della superficie | Preparazione e stesura geomalta, primo strato | Stesura rete | Stesura geomalta, secondo strato
Tav 1.18A | Preparazione della superficie | Preparazione e stesura dell'intonaco-rasante, primo strato | Stesura rete | Stesura dell'intonaco-rasante, secondo strato
Tav 1.18B | Preparazione della superficie | Preparazione e stesura geomalta, primo strato | Stesura rete | Stesura geomalta, secondo strato
Tav 1.18C | Preparazione della superficie | Preparazione e stesura Geocalce Tenace
Tav 1.19 | Perforazione con trapano e pulizia del foro | Installazione della barra e stuccatura del foro
Tav 1.20 | Perforazione con trapano e pulizia del foro | Installazione della barra e stuccatura del foro
Tav 1.21A | Rimozione delle malte ammalorate, spazzolatura e lavaggio delle superfici | Ricostruzione della muratura con nuovi mattoni
Tav 1.21B | Rimozione delle malte ammalorate, spazzolatura e lavaggio delle superfici | Ricostruzione della muratura con nuovi mattoni | Realizzazione di foro di opportuno diametro e successiva pulitura | Realizzazione e installazione sistema di connessione all'interno del foro | Inghisaggio del sistema di connessione e stuccatura finale
Tav 1.22 | Scarnitura del giunto, spazzolatura e lavaggio delle superfici | Ricostruzione e stuccatura del giunto
Tav 1.23A | Scarnitura del giunto, spazzolatura e lavaggio delle superfici | Inghisaggio barra elicoidale | Stuccatura delle connessure
Tav 1.23B | Scarnitura del giunto, spazzolatura e lavaggio delle superfici | Perforazione e pulizia del foro | Installazione della barra di connessione e del connettore | Inghisaggio barra elicoidale | Stuccatura delle connessure
Tav 1.24 | Realizzazione fori, installazione ugelli e preiniezione di acqua | Iniezioni di malta iperfluida | Sigillatura fori da iniezione
Tav 1.25A | Realizzazione di foro di opportuno diametro e successiva pulitura | Realizzazione e installazione sistema di connessione all'interno del foro | Iniezione geomalta fluida e stuccatura finale
Tav 1.25B | Realizzazione di foro di opportuno diametro e successiva pulitura | Realizzazione e installazione sistema di connessione all'interno del foro | Inghisaggio del sistema di connessione e stuccatura dei giunti
Tav 1.25C | Perforazione con trapano e pulizia del foro | Installazione della barra e stuccatura del foro
Tav 1.26 | Preparazione della superficie | Preparazione e stesura geomalta, primo strato | Stesura e rollatura fibra in acciaio galvanizzato uhtss | Stesura geomalta, secondo strato
Tav 1.27A | Preparazione della superficie | Realizzazione di foro di opportuno diametro e successiva pulitura | Preparazione e stesura geomalta, primo strato | Stesura rete | Realizzazione e installazione sistema di connessione all'interno del foro | Iniezione geomalta fluida e stuccatura finale | Stesura geomalta, secondo strato
Tav 1.27B | Preparazione della superficie | Perforazione con trapano e pulizia del foro | Installazione della barra | Preparazione e stesura geomalta, primo strato | Stesura rete | Stesura geomalta, secondo strato
Tav 1.28A | Preparazione della superficie (entrambe le facce) | Realizzazione di foro di opportuno diametro e successiva pulitura | Ancoraggio con resina e inserimento dei connettori | Posizionamento rete e angolare sui connettori (entrambe le facce) | Preparazione e applicazione a spruzzo della malta (entrambe le facce)
Tav 1.28B | Preparazione della superficie (entrambe le facce) | Realizzazione di foro di opportuno diametro e successiva pulitura | Installazione e piegatura dei connettori | Posizionamento rete e angolare sui connettori (entrambe le facce) | Preparazione e applicazione a spruzzo della malta (entrambe le facce)
Tav 1.29 | Preparazione e stesura geomalta, primo strato | Stesura e rollatura fibra in acciaio galvanizzato uhtss | Stesura geomalta, secondo strato | Posa dei ricorsi in laterizio
Tav 1.30A | Preparazione della superficie | Preparazione e stesura geomalta, primo strato | Stesura e rollatura fibra in acciaio galvanizzato uhtss | Stesura geomalta, secondo strato
Tav 1.30B | Pulizia del sottofondo | Preparazione e stesura geomalta, primo strato | Stesura e rollatura fibra in acciaio galvanizzato uhtss | Stesura geomalta, secondo strato
Tav 1.31 | Realizzazione di foro di opportuno diametro e successiva pulitura | Realizzazione e installazione sistema di connessione all'interno del foro | Iniezione geomalta fluida e stuccatura finale
Tav 1.32 | Perforazione con trapano e pulizia del foro | Installazione della barra e stuccatura del foro
Tav 1.33 | Pulizia del sottofondo | Preparazione e stesura geomalta, primo strato | Piegatura e stesura della fibra in acciaio galvanizzato uhtss | Stesura geomalta, secondo strato
Tav 1.34 | Realizzazione di foro di opportuno diametro e successiva pulitura | Realizzazione e installazione sistema di connessione all'interno del foro | Iniezione geomalta fluida e stuccatura finale
Tav 1.35 | Perforazione con trapano e pulizia del foro | Installazione della barra e stuccatura del foro
Tav 1.36 | Pulizia del sottofondo | Preparazione e stesura geomalta, primo strato | Stesura e rollatura fibra in acciaio galvanizzato uhtss | Stesura geomalta, secondo strato
Tav 1.37 | Pulizia del sottofondo | Preparazione e stesura geomalta, primo strato | Stesura e rollatura fibra in acciaio galvanizzato uhtss | Stesura geomalta, secondo strato
Tav 1.38 | Pulizia del sottofondo | Preparazione e stesura geomalta, primo strato | Stesura e rollatura fibra in acciaio galvanizzato uhtss | Stesura geomalta, secondo strato
Tav 1.39 | Pulizia del sottofondo | Preparazione e stesura geomalta, primo strato | Stesura e rollatura fibra in acciaio galvanizzato uhtss | Stesura geomalta, secondo strato
Tav 1.40 | Pulizia del sottofondo | Preparazione e stesura geomalta, primo strato | Stesura rete | Stesura geomalta, secondo strato
Tav 1.41 | Pulizia del sottofondo | Realizzazione di foro di opportuno diametro e successiva pulitura | Preparazione e stesura geomalta, primo strato | Stesura rete | Realizzazione e installazione sistema di connessione all'interno del foro | Stesura geomalta, secondo strato | Iniezione geomalta fluida e stuccatura finale
Tav 1.42 | Pulizia del sottofondo | Preparazione e stesura geomalta, primo strato | Stesura e rollatura fibra in acciaio galvanizzato uhtss | Stesura geomalta, secondo strato
Tav 1.43 | Pulizia del sottofondo | Preparazione e stesura geomalta, primo strato | Stesura e rollatura fibra in acciaio galvanizzato uhtss | Stesura geomalta, secondo strato
Tav 1.44 | Pulizia del sottofondo | Preparazione e stesura geomalta, primo strato | Stesura rete | Stesura geomalta, secondo strato
Tav 1.45 | Pulizia del sottofondo | Realizzazione di foro di opportuno diametro e successiva pulitura | Preparazione e stesura geomalta, primo strato | Stesura rete | Realizzazione e installazione sistema di connessione all'interno del foro | Stesura geomalta, secondo strato | Iniezione geomalta fluida e stuccatura finale
Tav 1.46 | Pulizia del sottofondo | Preparazione e stesura geomalta, primo strato | Stesura e rollatura fibra in acciaio galvanizzato uhtss | Stesura geomalta, secondo strato
Tav 1.47 | Pulizia del sottofondo | Preparazione e stesura geomalta, primo strato | Stesura e rollatura fibra in acciaio galvanizzato uhtss | Stesura geomalta, secondo strato
Tav 1.48 | Pulizia del sottofondo | Preparazione e stesura geomalta, primo strato | Stesura rete | Stesura geomalta, secondo strato
Tav 1.49 | Pulizia del sottofondo | Realizzazione di foro di opportuno diametro e successiva pulitura | Preparazione e stesura geomalta, primo strato | Stesura rete | Realizzazione e installazione sistema di connessione all'interno del foro | Stesura geomalta, secondo strato | Iniezione geomalta fluida e stuccatura finale
Tav 1.50 | Pulizia del sottofondo | Preparazione e stesura geomalta, primo strato | Stesura e rollatura fibra in acciaio galvanizzato uhtss | Stesura geomalta, secondo strato
Tav 1.51 | Pulizia del sottofondo | Preparazione e stesura geomalta, primo strato | Stesura e rollatura fibra in acciaio galvanizzato uhtss | Stesura geomalta, secondo strato
Tav 1.52 | Pulizia del sottofondo | Preparazione e stesura geomalta, primo strato | Stesura rete | Stesura geomalta, secondo strato
Tav 1.53 | Pulizia del sottofondo | Realizzazione di foro di opportuno diametro e successiva pulitura | Preparazione e stesura geomalta, primo strato | Stesura rete | Realizzazione e installazione sistema di connessione all'interno del foro | Stesura geomalta, secondo strato | Iniezione geomalta fluida e stuccatura finale

## Lavorazioni II strato (hidden)
Tav 1.1
Tav 1.2 | Ricostruzione del calcestruzzo
Tav 1.3A
Tav 1.3B
Tav 1.4A | Piegatura e stesura della fibra in acciaio galvanizzato uhtss | Stesura geomalta, secondo strato
Tav 1.4B | Piegatura e stesura della fibra in acciaio galvanizzato uhtss | Stesura adesivo epossidico, secondo strato
Tav 1.5A | Piegatura e stesura della fibra in acciaio galvanizzato uhtss | Stesura geomalta, secondo strato
Tav 1.5B | Piegatura e stesura della fibra in acciaio galvanizzato uhtss | Stesura adesivo epossidico, secondo strato
Tav 1.6A | Piegatura e stesura della fibra in acciaio galvanizzato uhtss | Stesura geomalta, secondo strato
Tav 1.6B | Piegatura e stesura della fibra in acciaio galvanizzato uhtss | Stesura adesivo epossidico, secondo strato
Tav 1.7A | Piegatura e stesura della fibra in acciaio galvanizzato uhtss | Stesura geomalta, secondo strato
Tav 1.7B | Piegatura e stesura della fibra in acciaio galvanizzato uhtss | Stesura adesivo epossidico, secondo strato
Tav 1.8A | Piegatura e stesura della fibra in acciaio galvanizzato uhtss | Stesura geomalta, secondo strato
Tav 1.8B | Piegatura e stesura della fibra in acciaio galvanizzato uhtss | Stesura adesivo epossidico, secondo strato
Tav 1.9 | Stesura e rollatura fibra in acciaio galvanizzato uhtss | Stesura adesivo epossidico, secondo strato
Tav 1.10A | Stesura rete | Stesura dell'intonaco-rasante, secondo strato
Tav 1.10B | Stesura rete | Stesura dell'intonaco, secondo strato
Tav 1.10C
Tav 1.11A
Tav 1.11B
Tav 1.11C
Tav 1.11D
Tav 1.12A
Tav 1.12B
Tav 1.13A | Stesura e rollatura fibra in acciaio galvanizzato uhtss | Stesura geomalta, secondo strato
Tav 1.13B | Stesura e rollatura fibra in acciaio galvanizzato uhtss | Stesura adesivo epossidico, secondo strato
Tav 1.14A | Piegatura e stesura della fibra in acciaio galvanizzato uhtss | Stesura geomalta, secondo strato
Tav 1.14B | Piegatura e stesura della fibra in acciaio galvanizzato uhtss | Stesura adesivo epossidico, secondo strato
Tav 1.15
Tav 1.16
Tav 1.17
Tav 1.18A
Tav 1.18B
Tav 1.18C
Tav 1.19
Tav 1.20
Tav 1.21A
Tav 1.21B
Tav 1.22
Tav 1.23A
Tav 1.23B
Tav 1.24
Tav 1.25A
Tav 1.25B
Tav 1.25C
Tav 1.26 | Stesura e rollatura fibra in acciaio galvanizzato uhtss | Stesura geomalta, secondo strato
Tav 1.27A | Stesura rete | Stesura geomalta, secondo strato
Tav 1.27B | Stesura rete | Stesura geomalta, secondo strato
Tav 1.28A
Tav 1.28B
Tav 1.29
Tav 1.30A | Stesura e rollatura fibra in acciaio galvanizzato uhtss | Stesura geomalta, secondo strato
Tav 1.30B | Stesura e rollatura fibra in acciaio galvanizzato uhtss | Stesura geomalta, secondo strato
Tav 1.31
Tav 1.32
Tav 1.33 | Stesura e rollatura fibra in acciaio galvanizzato uhtss | Stesura geomalta, secondo strato
Tav 1.34
Tav 1.35
Tav 1.36 | Stesura e rollatura fibra in acciaio galvanizzato uhtss | Stesura geomalta, secondo strato
Tav 1.37 | Stesura e rollatura fibra in acciaio galvanizzato uhtss | Stesura geomalta, secondo strato
Tav 1.38 | Stesura e rollatura fibra in acciaio galvanizzato uhtss | Stesura geomalta, secondo strato
Tav 1.39 | Stesura e rollatura fibra in acciaio galvanizzato uhtss | Stesura geomalta, secondo strato
Tav 1.40 | Stesura rete | Stesura geomalta, secondo strato
Tav 1.41 | Stesura rete | Stesura geomalta, secondo strato
Tav 1.42 | Stesura e rollatura fibra in acciaio galvanizzato uhtss | Stesura geomalta, secondo strato
Tav 1.43 | Stesura e rollatura fibra in acciaio galvanizzato uhtss | Stesura geomalta, secondo strato
Tav 1.44 | Stesura rete | Stesura geomalta, secondo strato
Tav 1.45 | Stesura rete | Stesura geomalta, secondo strato
Tav 1.46 | Stesura e rollatura fibra in acciaio galvanizzato uhtss | Stesura geomalta, secondo strato
Tav 1.47 | Stesura e rollatura fibra in acciaio galvanizzato uhtss | Stesura geomalta, secondo strato
Tav 1.48 | Stesura rete | Stesura geomalta, secondo strato
Tav 1.49 | Stesura rete | Stesura geomalta, secondo strato
Tav 1.50 | Stesura e rollatura fibra in acciaio galvanizzato uhtss | Stesura geomalta, secondo strato
Tav 1.51 | Stesura e rollatura fibra in acciaio galvanizzato uhtss | Stesura geomalta, secondo strato
Tav 1.52 | Stesura rete | Stesura geomalta, secondo strato
Tav 1.53 | Stesura rete | Stesura geomalta, secondo strato

## Calcoli quant lavorazioni (hidden)
Descrizione | Calcolo quantità | NOTE
Pulizia del sottofondo | 0.05 | i valori sottolineati in giallo si riferiscono alle tavole calcolate al metro lineare. Se la voce al metro lineare ha lo stesso valore quantitativo della voce al metro quadro rimane invariato il valore del calcolo
Preparazione della superficie | 0.05
Preparazione della superficie (entrambe le facce) | 0.05
Pulizia del sottofondo (entrambe le facce) | 0.1
Realizzazione di foro di opportuno diametro e successiva pulitura | 0.2
Preparazione e stesura geomalta, primo strato | 0.12
Preparazione e stesura geomalta, primo strato (entrambe le facce) | 0.24
Stesura rete | 0.15
Stesura rete (entrambe le facce) | 0.3
Realizzazione e installazione sistema di connessione all'interno del foro | 0.4
Stesura geomalta, secondo strato | 0.1
Stesura geomalta, secondo strato (entrambe le facce) | 0.2
Iniezione geomalta fluida e stuccatura finale (40 kg/mq) | 0.32
Iniezione geomalta fluida e stuccatura finale | 0.32
Stesura e rollatura fibra in acciaio galvanizzato uhtss | 0.2
Installazione della barra | 0
Perforazione con trapano e pulizia del foro | 0
Preparazione e stesura dell'intonaco-rasante, primo strato | 0.12
Stesura dell'intonaco-rasante, secondo strato | 0.1
Preparazione e stesura Geocalce Tenace primo strato | 0.05
Preparazione e stesura Geocalce Tenace | 0.12
Stesura Geocalce Tenace secondo strato | 0.08
Piegatura e stesura della fibra in acciaio galvanizzato uhtss | 0.3
Preparazione e stesura adesivo epossidico, primo strato | 0.15
Stesura adesivo epossidico, secondo strato | 0.1
Installazione della barra e stuccatura del foro | 0
Foratura e inserimento degli iniettori | 0.1
Stuccatura preliminare della lesione e iniezione | 0.1
Asportazione degli iniettori e sigillatura dei fori | 0.1
Spazzolatura delle barre d'armatura | 0.1
Ricostruzione del calcestruzzo | 0.15
Protezione e decorazione finale | 0.15
Miscelazione della geomalta colabile | #VALUE!
Getto di geomalta colabile | #VALUE!
Miscelazione del sistema FRC | #VALUE!
Getto di geomalta fibrorinforzata | #VALUE!
Preparazione e stesura dell'intonaco, primo strato | 0.12
Stesura dell'intonaco, secondo strato | 0.1
Trattamento preventivo del fondo | 0.05
Getto di geomalta colabile e massaggiatura delle superfici | #VALUE!
Rasatura finale | 0.1
Installazione della barra e del tassello | 0
Rimozione delle malte ammalorate, spazzolatura e lavaggio delle superfici | 0.4
Ricostruzione della muratura con nuovi mattoni | 0.6
Inghisaggio del sistema di connessione e stuccatura finale | 0.32
Scarnitura del giunto, spazzolatura e lavaggio delle superfici | 0.1
Ricostruzione e stuccatura del giunto | 0.12
Inghisaggio barra elicoidale | 0.05
Stuccatura delle connessure | 0.1
Perforazione e pulizia del foro | #VALUE!
Installazione della barra di connessione e del connettore | #VALUE!
Realizzazione fori, installazione ugelli e preiniezione di acqua | 0.2
Iniezioni di malta iperfluida | 0.25
Sigillatura fori da iniezione | 0.1
Inghisaggio del sistema di connessione e stuccatura dei giunti | #VALUE!
Iniezione di malta iperfluida e stuccatura dei giunti | #VALUE!
Stesura e rollatura fibra in acciaio galvanizzato uhtss (entrambe le facce) | 0.4
Posa dei ricorsi in laterizio | 0,15
Getto di geomalta fibrorinforzata e massaggiatura delle superfici | #VALUE!
Fresatura nella soletta | 0.1
Esecuzioni fori nel pilastro | 0.05
Riempimento degli scassi con adesivo epossidico | 0.05
Inserimento delle barre e finitura | 0.05
Posizionamento rete e fissaggio mediante installazione dei connettori | #VALUE!
Ancoraggio con resina e inserimento dei connettori | 0.4
Posizionamento rete e angolare sui connettori | 0.15
Posizionamento rete e angolare sui connettori (entrambe le facce) | 0.3
Preparazione e applicazione a spruzzo della malta | 0.06
Preparazione e applicazione a spruzzo della malta (entrambe le facce) | 0.12
Installazione e piegatura dei connettori | #VALUE!
Realizzazione del sistema di connessione | 0.6
Installazione dei connettori verticali | #VALUE!

## Materiali (hidden)
Tav 1.1 | Geolite Gel | Epofill
Tav 1.2 | Geolite | [6 empty] | 15
Tav 1.3A | Geolite Magma | [6 empty] | 20
Tav 1.3B | NO | [6 empty] | 30
Tav 1.4A | Geolite | Geolite | Geosteel Geosteel Grid 200 |  |  |  |  | 40
Tav 1.4B | Geolite Gel | Geolite Gel | Geosteel Geosteel Grid 200 |  |  |  |  | 50
Tav 1.5A | Geolite | Geolite | Geosteel Geosteel Grid 200 |  |  |  |  | 60
Tav 1.5B | Geolite Gel | Geolite Gel | Geosteel Geosteel Grid 200 |  |  |  |  | 70
Tav 1.6A | Geolite | Geolite | Geosteel Geosteel Grid 200 |  |  |  |  | 80
Tav 1.6B | Geolite Gel | Geolite Gel | Geosteel Geosteel Grid 200 |  |  |  |  | 90
Tav 1.7A | Geolite | Geolite | Geosteel Geosteel Grid 200 |  |  |  |  | 100
Tav 1.7B | Geolite Gel | Geolite Gel | Geosteel Geosteel Grid 200 |  |  |  |  | 110
Tav 1.8A | Geolite | Geolite | Geosteel Geosteel Grid 200
Tav 1.8B | Geolite Gel | Geolite Gel | Geosteel Geosteel Grid 200
Tav 1.9 | Geosteel Grid 200 | Geosteel Grid 200 | Geosteel NO
Tav 1.10A | Geocalce Multiuso | Geocalce Multiuso | Geosteel Grid 200 | NO- G600 | Tassello NO
Tav 1.10B | NO | NO | Geosteel Grid 200
Tav 1.10C | NO | Steel Connect C6-G600 | Steel Connect R
Tav 1.11A | Geosteel Grid 200 |  | Steel Connect W 45-160
Tav 1.11B | NO
Tav 1.11C | NO |  | Steel Connect W 45-160
Tav 1.11D | NO
Tav 1.12A | Geolite Magma
Tav 1.12B | NO
Tav 1.13A | Geolite | Geolite | Geosteel Geosteel Grid 200
Tav 1.13B | Geolite Gel | Geolite Gel | Geosteel Geosteel Grid 200
Tav 1.14A | Geolite | Geolite | Geosteel Geosteel Grid 200
Tav 1.14B | Geolite Gel | Geolite Gel | Geosteel Geosteel Grid 200
Tav 1.15 | Geosteel Grid 200
Tav 1.16 | Geosteel Grid 200 | Geosteel Grid 200 | Rinforzo V 50
Tav 1.17 | Geocalce F Antisismico | Geocalce F Antisismico | Geosteel Grid 200
Tav 1.18A | Geocalce Multiuso | Geocalce Multiuso | Geosteel Grid 200
Tav 1.18B | Geocalce F Antisismico | Geocalce F Antisismico | Geosteel Grid 200
Tav 1.18C | Geocalce Tenace
Tav 1.19 | NO- G600 | Geocalce F Antisismico
Tav 1.20 | NO- G600 | Geocalce F Antisismico
Tav 1.21A | Geosteel Grid 200 | Laterizi nuovi
Tav 1.21B | Geosteel Grid 200 | Laterizi nuovi | Geocalce FL Antisismico | Geocalce F Antisismico | Geosteel G600 | Iniettore&Connettore Geosteel
Tav 1.22 | Geosteel Grid 200
Tav 1.23A | Geocalce F Antisismico | Steel Dryfast 6 - Geosteel Grid 200
Tav 1.23B | Geocalce F Antisismico | Steel Dryfast 6 - su singolo lato | Steel Dryfast 10 - AISI 316 | Connettore Steel Dryfast 10
Tav 1.24 | Geocalce FL Antisismico | Geocalce F Antisismico
Tav 1.25A | Geocalce FL Antisismico | Geocalce F Antisismico | Geosteel G600 | Iniettore&Connettore Geosteel
Tav 1.25B | Geocalce FL Antisismico | Geocalce F Antisismico | Geosteel G600
Tav 1.25C | NO- G600 | Geocalce F Antisismico
Tav 1.26 | Geocalce F Antisismico | Geocalce F Antisismico | Geosteel Geosteel Grid 200
Tav 1.27A | Geocalce F Antisismico | Geocalce F Antisismico | Geosteel Grid 200 | Geocalce FL Antisismico | Geosteel G600 | Iniettore&Connettore Geosteel
Tav 1.27B | Geocalce F Antisismico | Geocalce F Antisismico | Geosteel Grid 200 | NO- 30 | Tassello NO
Tav 1.28A | su singolo lato | Geosteel Grid 200 | Glass Net A305 | Resinglass | NO-100 | NO-200
Tav 1.28B | su singolo lato | Geosteel Grid 200 | Glass Net A305 | NO- 15
Tav 1.29 | Geocalce F Antisismico | Geocalce F Antisismico | Geocalce F Antisismico | Geosteel Geosteel Grid 200 | Laterizi nuovi
Tav 1.30A | Geocalce F Antisismico | Geocalce F Antisismico | Geosteel Geosteel Grid 200
Tav 1.30B | Geocalce F Antisismico | Geocalce F Antisismico | Geosteel Geosteel Grid 200
Tav 1.31 | Geocalce FL Antisismico | Geocalce F Antisismico | Geosteel G600 | Iniettore&Connettore Geosteel
Tav 1.32 | NO- G600 | Geocalce F Antisismico
Tav 1.33 | Geocalce F Antisismico | Geocalce F Antisismico | Geosteel Geosteel Grid 200
Tav 1.34 | Geocalce FL Antisismico | Geocalce F Antisismico | Geosteel NO | Iniettore&Connettore Geosteel
Tav 1.35 | NO- G600 | Geocalce F Antisismico
Tav 1.36 | Geocalce F Antisismico | Geocalce F Antisismico | Geosteel Geosteel Grid 200
Tav 1.37 | Geocalce F Antisismico | Geocalce F Antisismico | Geosteel Geosteel Grid 200
Tav 1.38 | Geocalce F Antisismico | Geocalce F Antisismico | Geosteel Geosteel Grid 200
Tav 1.39 | Geocalce F Antisismico | Geocalce F Antisismico | Geosteel Geosteel Grid 200
Tav 1.40 | Geocalce F Antisismico | Geocalce F Antisismico | Geosteel Grid 200
Tav 1.41 | Geocalce F Antisismico | Geocalce F Antisismico | Geosteel Grid 200 | Geocalce FL Antisismico | Geocalce F Antisismico | Geosteel NO | Iniettore&Connettore Geosteel
Tav 1.42 | Geocalce F Antisismico | Geocalce F Antisismico | Geosteel Geosteel Grid 200
Tav 1.43 | Geocalce F Antisismico | Geocalce F Antisismico | Geosteel Geosteel Grid 200
Tav 1.44 | Geocalce F Antisismico | Geocalce F Antisismico | Geosteel Grid 200
Tav 1.45 | Geocalce F Antisismico | Geocalce F Antisismico | Geosteel Grid 200 | Geocalce FL Antisismico | Geocalce F Antisismico | Geosteel NO | Iniettore&Connettore Geosteel
Tav 1.46 | Geocalce F Antisismico | Geocalce F Antisismico | Geosteel Geosteel Grid 200
Tav 1.47 | Geocalce F Antisismico | Geocalce F Antisismico | Geosteel Geosteel Grid 200
Tav 1.48 | Geocalce F Antisismico | Geocalce F Antisismico | Geosteel Grid 200
Tav 1.49 | Geocalce F Antisismico | Geocalce F Antisismico | Geosteel Grid 200 | Geocalce FL Antisismico | Geocalce F Antisismico | Geosteel NO | Iniettore&Connettore Geosteel
Tav 1.50 | Geocalce F Antisismico | Geocalce F Antisismico | Geosteel Geosteel Grid 200
Tav 1.51 | Geocalce F Antisismico | Geocalce F Antisismico | Geosteel Geosteel Grid 200
Tav 1.52 | Geocalce F Antisismico | Geocalce F Antisismico | Geosteel Grid 200
Tav 1.53 | Geocalce F Antisismico | Geocalce F Antisismico | Geosteel Grid 200 | Geocalce FL Antisismico | Geocalce F Antisismico | Geosteel NO | Iniettore&Connettore Geosteel

## Dettagli materiali (hidden)
Tav 1.1 | (stima per stuccatura e sigillatura) | (iniezione)
Tav 1.2 | (spessore 10 mm)
Tav 1.3A | (spessore Geosteel Grid 200 cm)
Tav 1.3B | (spessore Geosteel Grid 200 cm)
Tav 1.4A | 1°strato (5 mm) | 2°strato (3 mm) | #N/A
Tav 1.4B | 1°strato (2 mm) | 2°strato (1 mm) | #N/A
Tav 1.5A | 1°strato (5 mm) | 2°strato (3 mm) | #N/A
Tav 1.5B | 1°strato (2 mm) | 2°strato (1 mm) | #N/A
Tav 1.6A | 1°strato (5 mm) | 2°strato (3 mm) | #N/A
Tav 1.6B | 1°strato (2 mm) | 2°strato (1 mm) | #N/A
Tav 1.7A | 1°strato (5 mm) | 2°strato (3 mm) | #N/A
Tav 1.7B | 1°strato (2 mm) | 2°strato (1 mm) | #N/A
Tav 1.8A | 1°strato (5 mm) | 2°strato (3 mm) | #N/A
Tav 1.8B | 1°strato (2 mm) | 2°strato (1 mm) | #N/A
Tav 1.9 | 1°strato (2 mm) | 2°strato (1 mm) | #N/A
Tav 1.10A | 1°strato (3 mm) | 2°strato (2 mm) | (peso 200 g/mq - altezza rete 1 m)
Tav 1.10B | 1°Strato (3 mm) | 2°Strato (2 mm) | (peso 200 g/mq - altezza rete 1 m)
Tav 1.10C
Tav 1.11A | (spessore NO cm)
Tav 1.11B | (spessore Geosteel Grid 200 cm)
Tav 1.11C | (spessore Geosteel Grid 200 cm)
Tav 1.11D | (spessore Geosteel Grid 200 cm)
Tav 1.12A | (spessore Geosteel Grid 200 cm)
Tav 1.12B | (spessore Geosteel Grid 200 cm)
Tav 1.13A | 1°strato (5 mm) | 2°strato (3 mm) | #N/A
Tav 1.13B | 1°strato (2 mm) | 2°strato (1 mm) | #N/A
Tav 1.14A | 1°strato (5 mm) | 2°strato (3 mm) | #N/A
Tav 1.14B | 1°strato (2 mm) | 2°strato (1 mm) | #N/A
Tav 1.15 | (stima)
Tav 1.16 | 1°strato (2 mm) | 2°strato (2 mm)
Tav 1.17 | 1°strato (2 mm) | 2°strato (2 mm) | (peso 200 g/mq - altezza rete 1 m)
Tav 1.18A | 1°strato (5 mm) | 2°strato (5 mm) | (peso 200 g/mq - altezza rete 1 m)
Tav 1.18B | 1°strato (5 mm) | 2°strato (3 mm) | (peso 200 g/mq - altezza rete 1 m)
Tav 1.18C | (20 mm)
Tav 1.19 |  | (stima per stuccatura fori)
Tav 1.20 |  | (stima per stuccatura fori)
Tav 1.21A | (stima per rifacimento giunti di allettamento per 20 mattoni) | per ricucire la lesione (A63024-c)
Tav 1.21B | (stima per rifacimento giunti di allettamento per 20 mattoni) | per ricucire la lesione (A63024-c) | (stima) | (stima per celatura connettori) | (diatoni)
Tav 1.22 | (stima per ristilatura giunti)
Tav 1.23A | (stima per ristilatura)
Tav 1.23B | (stima per ristilatura)
Tav 1.24 | (stima 40 kg/mq) | (stima per sigillatura fori)
Tav 1.25A | (stima) | (stima per stuccatura fori) | (diatoni)
Tav 1.25B | (stima) | (stima per stuccatura e copertura dei giunti) | (diatoni)
Tav 1.25C |  | (stima per stuccatura fori)
Tav 1.26 | 1°strato (5 mm) | 2°strato (3 mm) | #N/A
Tav 1.27A | 1°strato (5 mm) | 2°strato (3 mm) | (peso 200 g/mq - altezza rete 1 m) | (stima) | (diatoni)
Tav 1.27B | 1°strato (5 mm) | 2°strato (3 mm) | (peso 200 g/mq - altezza rete 1 m)
Tav 1.28A | (3 cm per faccia) | (entrambe le facce) | (stima) |  | (prima faccia) | (seconda faccia)
Tav 1.28B | (3 cm per faccia) | (entrambe le facce) | (stima)
Tav 1.29 | 1°strato (5 mm) | 2°strato (5 mm) | per giunti verticali | #N/A | (A63024-c)
Tav 1.30A | 1°strato (5 mm) | 2°strato (3 mm) | #N/A
Tav 1.30B | 1°strato (5 mm) | 2°strato (3 mm) | #N/A
Tav 1.31 | (stima) | (stima per stuccatura fori) | (diatoni)
Tav 1.32 |  | (stima per stuccatura fori)
Tav 1.33 | 1°strato (5 mm) | 2°strato (3 mm) | #N/A
Tav 1.34 | (stima) | (stima per stuccatura fori) | (diatoni)
Tav 1.35 |  | (stima per stuccatura fori)
Tav 1.36 | 1°strato (5 mm) | 2°strato (3 mm) | #N/A
Tav 1.37 | 1°strato (5 mm) | 2°strato (3 mm) | #N/A
Tav 1.38 | 1°strato (5 mm) | 2°strato (3 mm) | #N/A
Tav 1.39 | 1°strato (5 mm) | 2°strato (3 mm) | #N/A
Tav 1.40 | 1°strato (5 mm) | 2°strato (3 mm) | (peso 200 g/mq - altezza rete 1 m)
Tav 1.41 | 1°strato (5 mm) | 2°strato (3 mm) | (peso 200 g/mq - altezza rete 1 m) | (stima) | (stima per celatura connettori) | (diatoni)
Tav 1.42 | 1°strato (5 mm) | 2°strato (3 mm) | #N/A
Tav 1.43 | 1°strato (5 mm) | 2°strato (3 mm) | #N/A
Tav 1.44 | 1°strato (5 mm) | 2°strato (3 mm) | (peso 200 g/mq - altezza rete 1 m)
Tav 1.45 | 1°strato (5 mm) | 2°strato (3 mm) | (peso 200 g/mq - altezza rete 1 m) | (stima) | (stima per celatura connettori) | (diatoni)
Tav 1.46 | 1°strato (5 mm) | 2°strato (3 mm) | #N/A
Tav 1.47 | 1°strato (5 mm) | 2°strato (3 mm) | #N/A
Tav 1.48 | 1°strato (5 mm) | 2°strato (3 mm) | (peso 200 g/mq - altezza rete 1 m)
Tav 1.49 | 1°strato (5 mm) | 2°strato (3 mm) | (peso 200 g/mq - altezza rete 1 m) | (stima) | (stima per celatura connettori) | (diatoni)
Tav 1.50 | 1°strato (5 mm) | 2°strato (3 mm) | #N/A
Tav 1.51 | 1°strato (5 mm) | 2°strato (3 mm) | #N/A
Tav 1.52 | 1°strato (5 mm) | 2°strato (3 mm) | (peso 200 g/mq - altezza rete 1 m)
Tav 1.53 | 1°strato (5 mm) | 2°strato (3 mm) | (peso 200 g/mq - altezza rete 1 m) | (stima) | (stima per celatura connettori) | (diatoni)

## Calcoli quant prodotti (hidden)
Prodotto e caratteristiche | Prodotto | Calcolo | Ausiliaria per calcolo noli e trasporti | Kg/mq
Geocalce F Antisismico 1°strato (5 mm) | Geocalce F Antisismico | 7 | 7 |  | 7
Geocalce F Antisismico 2°strato (3 mm) | Geocalce F Antisismico | 4.2 | 4.2
Geosteel Grid 400 (peso 400 g/mq - altezza rete 1 m) | Geosteel Grid 400 | 1.2 | 0.24
Geocalce FL Antisismico (stima) | Geocalce FL Antisismico | 0.5654867 | 0.5654867
Geosteel G1200 (diatoni) | Geosteel G1200 | 0.8 | 0.536
Geosteel G600 (diatoni) | Geosteel G600 | 0.8 | 0
Geocalce F Antisismico 2°strato (5 mm) | Geocalce F Antisismico | 7 | 0
Geolite 1°Strato (5 mm) | Geolite | 8.5 | 0
Geolite 2°Strato (3 mm) | Geolite | 5.1 | 0
Geosteel G600 (peso 670 g/mq ) | Geosteel G600 | 4 | 0
Geosteel Grid 200 (peso 200 g/mq - altezza rete 1 m) | Geosteel Grid 400 | 1.2 | 0
Rinforzo ARV 100 (peso 250 g/mq - altezza rete 1 m) | Rinforzo ARV 100 | 1.2 | 0
Geosteel G1200 (peso 1200 g/mq ) | Geosteel G1200 | 4 | 0
Geocalce Multiuso 1°Strato (3 mm) | Geocalce Multiuso | 3.9 | 12.54149
Geocalce Multiuso 2°Strato (2 mm) | Geocalce Multiuso | 2.6
Geo Grid 120 (peso 130 g/mq - altezza rete 1 m) | Geo Grid 120 | 1.2
Steel Dryfast 8 - AISI 304 | Steel Dryfast 8 - AISI 304 | 4
Steel Dryfast 10 - AISI 304 | Steel Dryfast 10 - AISI 304 | 4
Steel Dryfast 12 - AISI 304 | Steel Dryfast 12 - AISI 304 | 4
Steel Dryfast 8 - AISI 316 | Steel Dryfast 8 - AISI 316 | 4
Steel Dryfast 10 - AISI 316 | Steel Dryfast 10 - AISI 316 | 4 | NOTE
Steel Dryfast 12 - AISI 316 | Steel Dryfast 12 - AISI 316 | 4 | I valori delle celle gialle sono da considerarsi per il calcolo nelle tavole a metro lineare. Attenzione ai valori univoci.
Tassello Steel Dryfast 8 | Tassello Steel Dryfast 8 | 0
Tassello Steel Dryfast 10 | Tassello Steel Dryfast 10 | 0
Geocalce Tenace 1°Strato (10 mm) | Geocalce Tenace | 16
Geocalce Tenace 2°Strato (10 mm) | Geocalce Tenace | 16
Geocalce Tenace (20 mm) | Geocalce Tenace | 32
Geolite Gel 1°Strato (2 mm) | Geolite Gel | 3.2
Geolite Gel 2°Strato (1 mm) | Geolite Gel | 1.6
Geosteel G2000 (peso 2000 g/mq ) | Geosteel G2000 | 4
Geosteel G3300 (peso 3300 g/mq ) | Geosteel G3300 | 4
Geocalce F Antisismico (stima per stuccatura fori) | Geocalce F Antisismico | #VALUE!
Geolite Gel (stima per stuccatura e sigillatura) | Geolite Gel | 2
Epofill (iniezione) | Epofill | 0.2
Geolite (spessore 10 mm) | Geolite | 17
Kerakover Eco Acrilex Flex | Kerakover Eco Acrilex Flex | 0.35
Kerakover Eco Acrilex Primer | Kerakover Eco Acrilex Primer | 0.15
Geolite Microsilicato | Geolite Microsilicato | 0.35
Ghiaia 3.6 (25% in peso) | Ghiaia 3.6 | 1.75
Geolite Magma (spessore Geosteel Grid 200 cm) | Geolite Magma | #VALUE!
Geolite Magma (spessore NO cm) | Geolite Magma | #VALUE!
Geolite Magma Xenon (spessore Geosteel Grid 200 cm) | Geolite Magma Xenon | #VALUE!
Geolite Magma Xenon & Steel Fiber (spessore Geosteel Grid 200 cm) | Geolite Magma Xenon & Steel Fiber | #VALUE!
Geolite Magma Xenon & Steel Fiber Hook (spessore Geosteel Grid 200 cm) | Geolite Magma Xenon & Steel Fiber Hook | #VALUE!
Geolite Neos & Steel Fiber Hook (spessore Geosteel Grid 200 cm) | Geolite Neos & Steel Fiber Hook | #VALUE!
Steel Fiber | Steel Fiber | #VALUE!
Steel Fiber Hook | Steel Fiber Hook | #VALUE!
Geocalce Tenace 2°Strato (5 mm) | Geocalce Tenace | 8
Geocalce Intonaco 1°Strato (5 mm) | Geocalce Intonaco | 6.5
Geocalce Intonaco 2°Strato (3 mm) | Geocalce Intonaco | 3.9
Geolite Base | Geolite Base | 0.3
Geocalce Multiuso 1°Strato (2 mm) | Geocalce Multiuso | 2.6
Rasobuild Eco Top Fino 1°Strato (2 mm) | Rasobuild Eco Top Fino | 2.6
Rasobuild Eco Top Fino 2°Strato (2 mm) | Rasobuild Eco Top Fino | 2.6
Rasobuild Eco Fino 1°Strato (2 mm) | Rasobuild Eco Fino | 2.4
Rasobuild Eco Fino 2°Strato (2 mm) | Rasobuild Eco Fino | 2.4
Rinforzo V 50 | Rinforzo V 50 | 1.2
Geocalce F Antisismico 1°strato (2 mm) | Geocalce F Antisismico | 5.6
Geocalce F Antisismico 2°strato (2 mm) | Geocalce F Antisismico | 5.6
Biocalce Intonachino Fino (3 mm) | Biocalce Intonachino Fino | 4.8
Geocalce F Antisismico (stima per rifacimento giunti di allettamento per 20 mattoni) | Geocalce F Antisismico | 5
Laterizi nuovi per ricucire la lesione (A63024-c) | Laterizi nuovi | 20
Geocalce F Antisismico (stima per ristilatura giunti) | Geocalce F Antisismico | 2
Geocalce G Antisismico (stima per ristilatura giunti) | Geocalce G Antisismico | 2
Biocalce Pietra (stima per ristilatura giunti) | Biocalce Pietra | 2
Geocalce F Antisismico (stima per ristilatura) | Geocalce F Antisismico | 1
Steel Dryfast 6 - AISI 304 | Steel Dryfast 6 - AISI 304 | 1.05
Steel Dryfast 6 - AISI 316 | Steel Dryfast 6 - AISI 316 | 1.05
Connettore Steel Dryfast 10 | Connettore Steel Dryfast 10 | 0
Geocalce FL Antisismico (stima 40 kg/mq) | Geocalce FL Antisismico | 40
Geocalce F Antisismico (stima per sigillatura fori) | Geocalce F Antisismico | 0.1
Geocalce F Antisismico (stima per stuccatura fori) | Geocalce F Antisismico | 0.4
Iniettore&Connettore Geosteel | Iniettore&Connettore Geosteel | 4
Geocalce F Antisismico (stima per stuccatura e copertura dei giunti) | Geocalce F Antisismico | #VALUE!
Geosteel G1200 (realizzazione diatoni) | Geosteel G1200 | 0.2
Geosteel G600 (realizzazione diatoni) | Geosteel G600 | 0.2
Geocalce F Antisismico per giunti verticali | Geocalce F Antisismico | 5
Laterizi nuovi (A63024-c) | Laterizi nuovi | 32
Geocalce F Antisismico (stima per celatura connettori) | Geocalce F Antisismico | 0.4
Geolite Gel (stima) | Geolite Gel | 1
Epofix (stima) | Epofix | 170
Epobinder | Epobinder | 0
Primer Uni | Primer Uni | 0.1
Geocalce G Antisismico (stima per rifacimento giunti di allettamento per 20 mattoni) | Geocalce G Antisismico | 5
Geocalce Multiuso 1°Strato (5 mm) | Geocalce Multiuso | 6.5
Geocalce Multiuso 2°Strato (5 mm) | Geocalce Multiuso | 6.5
Glass Net 315 | Glass Net 315 | 1.06
Glass Net 450 | Glass Net 450 | 1.06
Glass Net 615 | Glass Net 615 | 1.06
Steel Connect C6-75 | Steel Connect C6-75 | su singolo lato
Steel Connect C6-120 | Steel Connect C6-120 | su singolo lato
Steel Connect C6-160 | Steel Connect C6-160 | su singolo lato
Steel Connect C6-240 | Steel Connect C6-240 | su singolo lato
Steel Connect C6-300 | Steel Connect C6-300 | su singolo lato
Steel Connect S5-50 | Steel Connect S5-50 | su singolo lato
Steel Connect R | Steel Connect R | su singolo lato
Geocalce G Antisismico (3 cm) | Geocalce G Antisismico | 43.5
Geocalce G Antisismico (3 cm per faccia) | Geocalce G Antisismico | 87
Glass Net 315 (entrambe le facce) | Glass Net 315 | 2.12
Glass Net 450 (entrambe le facce) | Glass Net 450 | 2.12
Glass Net 615 (entrambe le facce) | Glass Net 615 | 2.12
Glass Net A305 (stima) | Glass Net A305 (stima) | 0.2
Resinglass | Resinglass | #VALUE!
Glass Connect L8-100 | Glass Connect L8-100 | G600
Glass Connect L8-200 | Glass Connect L8-200 | G600
Glass Connect L8-400 | Glass Connect L8-400 | G600
Glass Connect L8-600 | Glass Connect L8-600 | G600
Glass Connect L10-100 | Glass Connect L10-100 | G600
Glass Connect L10-200 | Glass Connect L10-200 | G600
Glass Connect L10-400 | Glass Connect L10-400 | G600
Glass Connect L10-600 | Glass Connect L10-600 | G600
Glass Connect L8-100 (prima faccia) | Glass Connect L8-100 | G600
Glass Connect L8-200 (prima faccia) | Glass Connect L8-200 | G600
Glass Connect L8-400 (prima faccia) | Glass Connect L8-400 | G600
Glass Connect L8-600 (prima faccia) | Glass Connect L8-600 | G600
Glass Connect L10-100 (prima faccia) | Glass Connect L10-100 | G600
Glass Connect L10-200 (prima faccia) | Glass Connect L10-200 | G600
Glass Connect L10-400 (prima faccia) | Glass Connect L10-400 | G600
Glass Connect L10-600 (prima faccia) | Glass Connect L10-600 | G600
Glass Connect L8-100 (seconda faccia) | Glass Connect L8-100 | G600
Glass Connect L8-200 (seconda faccia) | Glass Connect L8-200 | G600
Glass Connect L8-400 (seconda faccia) | Glass Connect L8-400 | G600
Glass Connect L8-600 (seconda faccia) | Glass Connect L8-600 | G600
Glass Connect L10-100 (seconda faccia) | Glass Connect L10-100 | G600
Glass Connect L10-200 (seconda faccia) | Glass Connect L10-200 | G600
Glass Connect L10-400 (seconda faccia) | Glass Connect L10-400 | G600
Glass Connect L10-600 (seconda faccia) | Glass Connect L10-600 | G600
Geolite (3 cm) | Geolite | 51
Geolite (3 cm per faccia) | Geolite | 102
Biocalce Muratura (3 cm) | Biocalce Muratura | 51
Biocalce Muratura (3 cm per faccia) | Biocalce Muratura | 102
Metric R3 Tixo (3 cm) | Metric R3 Tixo | 54
Metric R3 Tixo (3 cm per faccia) | Metric R3 Tixo | 108
Metric R4 Tixo (3 cm) | Metric R4 Tixo | 54
Metric R4 Tixo (3 cm per faccia) | Metric R4 Tixo | 108
Geocalce G Antisismico (spessore NO cm) | Geocalce G Antisismico | #VALUE!
Steel Connect W 45-100 | Steel Connect W 45-100 | G600
Steel Connect W 45-160 | Steel Connect W 45-160 | 4
Steel Connect W 2x45-160 | Steel Connect W 2x45-160 | 4
Steel Connect C12 | Steel Connect C12 | 15
Steel Connect C10 | Steel Connect C10 | 15
Geolite Neos (spessore Geosteel Grid 200 cm) | Geolite Neos | #VALUE!

## Unità misura e prezzi (hidden)
* Prezzi materiali Kerakoll = Listino 05-2026. Prezzi manodopera = Prezziario DEI (I Semestre 2026) - Media Nazionale.
Prodotto | UM | Prezzo
OPERAIO QUALIFICATO (M01003) | h | 30.07 |  |  | NOTE
OPERAIO SPECIALIZZATO (M01002) | h | 32.45 |  |  | Per i materiali presenti nelle voci al metro lineare, è presente la formula in base al numero della tavola per cambiare l'unità di misura. Per cambiare le unità di misura della tavola vedere il foglio "Ausiliario"
OPERAIO COMUNE (M01004) | h | 26.94
Geolite | kg | 1.34
Geolite Gel | kg | 23.695
Geolite Microsilicato | l | 11.91
Geolite Magma | kg | 1.26
Geocalce F Antisismico | kg | 0.44
Geocalce G Antisismico | kg | 0.44
Geocalce FL Antisismico | kg | 0.52
Geocalce Intonaco | kg | 0.33
Geocalce Multiuso | kg | 0.81
Geosteel G600 | m | 18.74
Geosteel G1200 | m | 28.27
Geosteel G2000 | m | 33.11
Geosteel G3300 | m | 42.57
Geosteel Grid 200 | m | 18.5
Geosteel Grid 400 | m | 31.5
Geo Grid 120 | m | 9.8
Rinforzo ARV 100 | m | 14.51
Connettore Steel Dryfast 10 | cad | 3.23
Iniettore&Connettore Geosteel | cad | 0.97
Tassello Steel Dryfast 8 | cad | 1
Tassello Steel Dryfast 10 | cad | 1
Rasobuild Eco Fino | kg | 0.45
Rinforzo V 50 | m | 1.534
Biocalce Intonachino Fino | kg | 0.72
Biocalce Intonaco Fino | kg | 0.61
Biocalce Pietra | kg | 0.71
Epofill | kg | 44.207
Steel Fiber | kg | 14.85
Ghiaia 3.6 | kg | 0.36
Benesserebio | kg | 1.97
Rasobuild Eco Top Fino | kg | 0.87
Flex Paint | l | 12.63
Universal Wall Primer | l | 6.73
Geocalce Tenace | kg | 0.48
Rinforzo V 40 | m | 1.5
Epofix | ml | 0.091 | Calcolo euro/litro | 585 ml | 0.09100855
Biocalce Silicato Consolidante | kg | 9.57
Biocalce Silicato Fondo | kg | 12.87
Biocalce Silicato Puro Pittura | kg | 9.7
Laterizi nuovi | cad | 0.85
Primer Uni | kg | 9.66
Epobinder | kg | 23.43
Steel Connect Wall | cad | 44.73
Steel Connect C10 | cad | 2.66
Steel Connect C12 | cad | 4.05
A5-200 | cad | 254.68
A5-300 | cad | 389.62
A5-500 | cad | 565.56
A5-700 | cad | 800.99
F5-200 | cad | 173.4
F5-300 | cad | 251.98
F5-500 | cad | 395.26
F5-700 | cad | 533.33
P5 | cad | 14.59
D5 | cad | 7.77
A8-200 | cad | 357.2
A8-300 | cad | 546.58
A8-500 | cad | 856.77
A8-700 | cad | 1060.42
F8-200 | cad | 232.02
F8-300 | cad | 348.45
F8-500 | cad | 556.57
F8-700 | cad | 743.37
P8 | cad | 20.06
D8 | cad | 10.29
PV5-125 | cad | 11.82
PV5-160 | cad | 12.14
Bullone-d8 | cad | 0.29445
Dado-d8 | cad | 0.10705
Rondella-d8 | cad | 0.0718
MMS-plus SS 16x130 | cad | 10.682
Geolite 40 | kg | 1.34
Steel Connect W 45-100 | cad | 4.05
Steel Connect W 90-80 | cad | 4.05
Steel Connect W 45-160 | cad | 4.66
Steel Connect W 90-120 | cad | 4.66
Steel Connect W 2x45-160 | cad | 5.86
Steel Connect W 2x90-120 | cad | 5.86
Glass Net 315 | mq | 13.48
Glass Net 450 | mq | 15.44
Glass Net 615 | mq | 22.79
Glass Net A305 | m | 17.57
Glass Connect L8-100 | cad | 1.92
Glass Connect L8-200 | cad | 3.06
Glass Connect L8-400 | cad | 3.44
Glass Connect L8-600 | cad | 4.44
Glass Connect L10-100 | cad | 2.31
Glass Connect L10-200 | cad | 3.44
Glass Connect L10-400 | cad | 4.44
Glass Connect L10-600 | cad | 5.29
Resinglass | ml | 0.04926496
Biocalce Muratura | kg | 0.48
Metric R4 Tixo | kg | 1.16
Metric R3 Tixo | kg | 0.86
Steel Connect C6-75 | cad | 0.26
Steel Connect C6-120 | cad | 0.52
Steel Connect C6-160 | cad | 0.8
Steel Connect C6-240 | cad | 2.15
Steel Connect C6-300 | cad | 4.96
Steel Connect S5-50 | cad | 0.12
Steel Connect R | cad | 0.6
Steel Dryfast 6 - AISI 316 | m | 13.27
Steel Dryfast 8 - AISI 316 | m | 13.82
Steel Dryfast 10 - AISI 316 | m | 15.19
Steel Dryfast 12 - AISI 316 | m | 30.46
Bussola retinata 16x1000 | cad | 11.89
Bussola retinata 20x1000 | cad | 15.08
Keraklima Eco Granello | kg | 0.96
Steel Dryfast 6 - AISI 304 | m | 11.37
Steel Dryfast 8 - AISI 304 | m | 11.91
Steel Dryfast 10 - AISI 304 | m | 13.5
Steel Dryfast 12 - AISI 304 | m | 28.22
Steel Fiber Hook | kg | 11.11
Geolite Magma Xenon & Steel Fiber | pz | 213.01
Geolite Magma Xenon & Steel Fiber Hook | pz | 155.36
Geolite Neos & Steel Fiber Hook | pz | 155.36